## 용접야금
예상 시험문제
A. 용접 야금 분야
1. 마텐자이트계 스테인레스강의 용접에서 예열은 몇도 정도가 적당한가 ?
가. 50 ~ 100℃ | 나. 200 ~ 400℃ | 다. 800 ~ 8500℃ |  | 라. 900 ~ 950℃
2. 용접부를 구성하는 3대 요소가 아닌 것은 ?
가. 본드(bond) | 나. 용착 금속 | 다. 열영향부 |  | 라. 모재
3. 강의 표면 경화 열처리 방법에 포함되지 않은 것은 ?
가. 화염 경화법 | 나. 고주파 경화법 | 다. 시안화법 |  | 라. 오스템퍼링법
4. 탄성 구역에서 변형이 발생할 때 세로 방향으로 증가하면 가로 방향으로 수축이
생기는데, 이 때 세로방향 중가율과 가로방향 감소율의 비를 무엇이라 하는가 ?
가. 영율 | 나. 탄성비 | 다. 프와송비 |  | 라. 탄성율
5. 주철의 조직 중 시멘타이트가 많이 나타나는 경우는 ?
가. P가 적은 주철을 서냉시켰을 때 |  | 나. Si가 많은 주철을 서냉시켰을 때
다. P가 많은 주철을 서냉시켰을 때 |  | 라. Si가 적은 주철을 서냉시켰을 때
6. 노치(notch) 취성에 영향을 미치는 야금학적 인자가 아닌것은 ?
가. 화학 성분과 압연 가공도 |  | 나. 열처리와 소입 시효
다. 판의 이방향성과 편석 |  | 라. 열간 가공과 가스
7. Fe3-C 항온변태에서 퀴리점(cuire point)이란 ?
가. 공석점 | 나. 공정점 | 다. 고용체점 |  | 라. 자기변태점
8. 다음 중 열분석을 옳게 설명한 것은 ?
가. 금속을 가열 냉각하면서 온도 변화를 농도에 대해 측정
나. 금속을 가열 냉각하면서 온도 변화를 시간에 대해 측정
다. 금속을 가열 냉각하면서 온도 변화를 성분에 대해 측정
라. 금속을 가열 냉각하면서 온도 변화를 조성에 대해 측정
9. 다음 중 열전도도가 좋은 금속의 순서대로 나열된 것은 ?
가. Ag - Cu - Au - Al |  | 나. Ag - Au - Cu - Al
다. Ag - Au - Al - Cu |  | 라. Au - Ag - Cu - Al
10. 다음 원소 중 경도와 인장강도를 증가시키고, 함유량의 증가에 따라 내식성과
내열성을 커지게 하며, 자경성과 탄화물을 쉽게 만들고 내마멸성이 커지게 하는
원소는 ?
가. Mn | 나. S | 다. Cr |  | 라. Si
11. 2종 이상의 금속 원자가 간단한 원자비로 결합되어 본래의 물질과는 전혀 다른
격자를 형성할 때 이것을 무엇이라고 하는가 ?
가. 동소변태 | 나. 금속간 화합물 | 다. 고용체 |  | 라. 편석
12. 예열 및 후열의 목적이 아닌 것은 ?
가. 균열의 방지 |  | 나. 기계적 성질향상
다. 잔류웅력의 경감 |  | 라. 균열 감수성의 증가
13. α-철에서 볼수 있는 금속조직은 어느 것인가 ?
가. 펄라이트(perlite) |  |  | 나. 오스테나이트(austenite)
다. 시멘타이트(cementite) |  |  | 라. 페라이트(ferrite)
14. Fe3-C 평형 상태도에서 공석강의 탄소 함량으로 가장 알맞은 것은 ?
가. 4.3% C | 나. 2.04% C | 다. 0.8% C |  | 라. 6.67% C
15. 응고 온도 바로 아래에서 발생하는 은고 균열이 대부분이며,
강에서는 300℃ 이상에서 발생하는 균열을 무슨 균열이라고 하는가 ?
가. 저온균열 | 나. 고온균열 | 다. 크레이터균열 |  | 라. 비드 밑 균열
16. 용접 구조용 압연 강재는 일반 구조용 압연 강재에 비해 어떤 특성을 개선키
위하여 C, Si, Mn 등의 성분에 배려를 하는가 ?
가. 인장강도 | 나. 피로강도 | 다. 용접성 |  | 라. 소입 경화성
17. 고온에서 산화작용과 연소가스에 의한 부식에 잘 견디는 합금강의 종류는 ?
가. 스프링강 | 나. 베어링강 | 다. 센더스트강 |  | 라. 실크롬강
18. 용접부를 풀림 처리하면 어떤 결과가 되는가 ?
가. 잔류 응력이 증가된다.
나. 경화부가 더욱 경화된다
다. 조직이 조대화 되며 취성이 생긴다
라. 내부응력 감소 및 경화부의 연화가 이루어진다
19. 용접봉의 건조가 불량할 때 어떠한 영향이 가장 큰가 ?
가. 아크가 불안정해 진다
나. 용접부에 기공이나 균열이 생기기 쉽다
다. 용접 비드 폭이 좁아지고 거칠어진다
라. 용접 후 각 변형이 커진다
20. 용접성이 가장 좋은 강은 ?
가. 0.2% C 이하의 강 |  | 나. 0.3% C 강
다. 0.4% C 강 |  | 라. 0.5% C 강
21. 저항 용접에서 용접입열과 관계가 없는 것은 ?
가. 접촉 저항 | 나. 용접 전류 | 다. 통전 시간 |  | 라. 아크 전압
22. 금속 결정의 결함과 가장 관계가 먼 항은 ?
가. 취환형 원자(substitutional) |  | 나. 기공 및 공간(vacancy)
다. 결정 입계(grain boundary) |  | 라. 전위(dislocation)
23. 용접 변형의 방지책을 열거한 젓 중 틀린 것은 ?
가. 비드 배치법 | 나. 억제법 | 다. 역변형법 |  | 라. 제약법
24. 소모성 용접봉이 갖고 있어야 할 성질 중 잘못된 것은 ?
가. 용착금속을 보호 할 수 있을것
나. 용착시 용접부의 형성에 기여 할 수 있을 것
다. 합금 원소를 용착 금속으로 이동 시키지 않을 것
라. 용착 금속을 탈산 할 수 있을 것
25. 철사를 구부렸다 폈다를 반복하면 결국 철사가 끊어진다. 이런 현상은 ?
가. 가공경화 | 나. 시효경화 | 다. 시효균열 |  | 라. 가공균열
26. 다음의 노치 효과 설명 중 잘목된 것은 ?
가. 불완전 용입은 노치 효과를 가져올 수 잇다
나. 두께가 다른 두 모재를 접합 할 경우 두꺼운 쪽의 여유 두께는 3:1 이상
모따기(Tapering)를 하여 노치 효과를 억제 한다
다. 용접부의 덧살은 용접부의 낮은 이음 효율을 메꾸어 주는 것으로서 피로 수명을
연장 시킨다
라. 온둘레 용접은 어느 정도 내(耐0 노치 효과도 있으나 대개는 누수 안전과
부식 방지가 우선이다
27. 다음 중 가장 용접하기 어려운 모재의 조직은 어느 것인가 ?
가. 페라이트 조직 |  | 나. 오스테나이트 조직
다. 마텐자이트 조직 |  | 라. 덴드라이트 조직
28. 용접부 고온균열에 대한 설명으로 틀린 것은 ?
가. 고온 균열은 주로 결정립 내에 존재하는 고융점 불순물이 그 원인이다
나. 고온 균열은 결정립계를 통하여 주로 전파하기 때문에 입계균열 이라고도 한다
다. P, S 등은 고온균열의 발생을 촉진하는 원소이다
라. 크레이터 균열은 전형적인 고온균열이다
29. 다음 중 용융 슬래그의 염기도를 나타내는 일반적인 식은 어느 것인가 ?
가. 염기도 = | Σ 염기성 성분 × Σ 산성 성분
나. 염기도 = | Σ 산성 성분
Σ 염기성 성분
다. 염기도 = | Σ 산성 성분 + Σ 염기성 성분
Σ 염기성 성분
라. 염기도 = | Σ 염기성 성분
Σ 산성 성분
30. 저탄소강을 저온에서 인장시험을 하면 200~300℃의 온도 범위에서 인장강도는
매우 증가하고, 또한 연성의 저하를 나타내는 청열취성이라는 현상이 발생한다.
청열취성의 가장 큰 원인은 ?
가. 알루미늄(Al) | 나. 규소(Si) | 다. 질소(N) |  | 라. 망간(Mn)
31. 열분석 곡선은 온도와 무엇과의 그래프인가 ?
가. 비중 | 나. 시간 | 다. 합금량 |  | 라. 압력
32. 스테인리스 강의 종류에서 내식성, 가공성 및 용접성이 가장 우수한 것은 ?
가. 오스테나이트계 스테인리스강 |  | 나. 마텐사이트계 스테인리스강
다. 페라이트계 스테인리스강 |  | 라. 펄라이트계 스테인리스강
33. 다음 중 가장 낮은 온도에서 사용 가능한 저온용 강재는 ?
가. 알루미 킬드강 |  | 나. 2.5% 니켈강
다. 3.5% 니켈강 |  | 라. 오스테나이트계 스테인리스강
34. 피복제에 습기가 있는 상태에서 용접을 햇을 경우 가장 흔히 생기는 결함은
어느 것인가 ?
가. 기공 | 나. 크레이터 | 다. 오버렙 |  | 라. 언드컷
35. 탄소를 6.67% 함유한 탄화철(Fe3C)의 조직은 ?
가. 오스테나이트 | 나. 페라이트 | 다. 시멘타이트 |  | 라. 펄라이트
36. 15℃에서 15기압을 하면 다음 중 아세톤 1리트에 대하여 아세틸렌 가스 몇 리터가
용해되는가 ?
가. 285 | 나. 350 | 다. 375 |  | 라. 420
37. 용접부의 풀림 처리의 효과는 ?
가. 잔류 응력의 감소를 가져온다 |  | 나. 잔류 응력이 증가된다
다. 조직이 조대화된다 |  | 라. 취성화가 증대된다
38. 용접 열영향부의 입열량을 좌우하는 가장 중요한 소요는 ?
가. 모재의 화학성분 |  | 나. 용접 전류
다. 용접봉 직경의 크기 |  | 라. 용접봉의 종류
39. 은점(fish eye)에 관하여 설명한 것 중 틀린 항목은 ?
가. 용접 결함의 일종이다
나. 속이 비고 둘레에 취화부가 있는 원형의 결함이다
다. 수소가 원인이므로 이의 방지는 수소의 침입을 방지하는 것이다
라. 결함 대책으로는 피닝 방법이 있다
40. Arc 용접에서 용접압력이 3,000 Joune/㎝ 정도로 필요하고 Arc 전압이 30 Volt.
용접전류가 200 Ampere일 때 용접 속도를 얼마로 해야 하는가 ?
가. 2 ㎝/sec | 나. 0.5 ㎝/sec | 다. 18 ㎝/sec |  | 라. 4.5 ㎝/sec
41. 제도에서 제1각법과 제3각법의 설명으로 옳지 않은 것은 ?
가. 제3각법은 대상물을 제3상한에 두고 투상면에 정투상하여 그리는 방법이다
나. 제1각법은 대상물을 제1상한에 두고 투상면에 정투상하여 그리는 방법이다
다. 제3각법은 대상물을 투상면의 앞쪽에 놓고 투상하게 된다
라. 제1각법에서 대상물 투상 순서는 눈 → 물체 → 투상 면으로 된다
42. 도면에서 표제란의 척도 표시에 표시된 NS는 무엇을 나타내는가 ?
가. 축적과 무관함을 나타낸다 |  | 나. 척도가 생략됨을 나타낸다
다. 비례척이 아님을 나타낸다 |  | 라. 현척이 아님을 나타낸다
43. 대상물의 보이는 부분의 모양을 표시하는 데 쓰이는 선은 ?
가. 굵은 실선 | 나. 가는실선 | 다. 쇄선 |  | 라. 은선
44. 투상도의 명칭에 대한 설명으로 옳지 않은 것은 ?
가. 정면도는 물체를 정면에서 바라 본 모양을 나타낸 것이다
나. 배면도는 물체를 아래에서 바라 본 모양을 도면에 나타낸 것이다
다. 평면도는 물체를 위에서 내려다 본 모양을 도면에 나타낸 것이다
라. 좌측면도는 물체의 좌측서 바라 본 모양을 도면에 나타낸 것이다
45. 다음 중 배척을 표시하는 것은 ?
가. 1 : 1 | 나. 1 : 2 | 다. 1 : 25 |  | 라. 100 : 1
46. 오스테나이트계 스테인리스강을 용접할 때 고온균열 (Hot crack)이 발생하기
쉬운 원인이 아닌 것은 ?
가. 아크 길이가 너무 길 때 |  | 나. 크레이터 처리를 하지 않았을 때
다. 모재가 오염되어 있을 때 |  | 라. 자유로운 상태에서 용접할 때
47. 용접 분위기 중에서 발생하는 수소의 원(源)이 될 수 없는 것은 ?
가. 플럭스 중의 무기물 |  | 나. 고착제(물유리 등)가 포함한 수분
다. 플럭스에 흡수된 수분 |  | 라. 대기중의 수분
48. 금속의 결정격자는 규칙적으로 배열되어 있는 것이 정상적이지만 불완전한 것
또는 결함이 있을 때 외력이 작용하면 불완전한 곳 및 결함이 있는 곳에서 부터
이동이 생기는 현상은 ?
가. 쌍위 | 나. 전위 | 다. 슬립 |  | 라. 가공
49. 금속에 고온으로 장시간 동안 일정한 인장하중을 가하면 시간과 더불어 변형도가
증가되는 현상은 ?
가. 석출 | 나. 공석 | 다. 공정 |  | 라. 크리프
50. 금속 침투법 중 아연 (Zn)을 침투시키는 것은 ?
가. 칼로라이징 (Caloriging) |  | 나. 실리코나이징 (Siliconiging)
다. 세라다이징 (Sheradizing) |  | 라. 크로마이징 (Chromizing)

## 용접구조설계
예상 시험문제
A. 용접구조 설계 분야
1. 다음은 용접부의 기공에 대한 설명이다. 옳지 못한 것은 ?
가. 탈산이 불충분하면 기공이 발생한다
나. 예열을 통하여 기공을 감소 시킬 수 있다
다. 가스가 너무 많이 발생하면 기공이 생성 된다
라. 금속의 가스 용해도는 온도가 낮아 질수록 커져서 기공이 발생한다
2. 맞대기 이은과 필릿 이음 용접이 썪여 있는 구조물의 용접 순서이다. 가장 옳은 것은 ?
가. 수축량이 서로 다른 이음부에서 수축량이 큰 쪽을 먼저 용접한다
나. 판재에서 폭방향과 길이 방향의 용접이 교차되는 부분은 길이 방향을 먼저 용접한다
다. 맞대기 이음과 교차하는 골재의 필릿 용접은 필릿 용접을 먼저 한다
라. 틀 조립 구조에서 골재 상호 용접 완료 후 판이음 용접을 행한다
3. 용접전 변형량을 대략 예척할 수 있을 때 사용할 수 있는 변형 방지법은 ?
가. 역변형법 |  | 나. 피닝법 |  | 다. 냉각법 |  | 라. 국부 긴장법
4. 용접 조립된 대형 H 형강을 들어 올리기 위해 리프팅 러그(lifting lug)를 H 형강에
붙이고자 한다. 그런데 플랜지와 웨브의 두께는 전체 형강의 치수에 비하여 상당히 작다.
H 형강을 올바르게 들어 올리기 위해서는 리프팅 러그(lifting lug)를 어떤 요령으로
붙여야 하는가 ?
가. |  | 나. |  | 다. |  | 라.
5. 자성을 띤 물체의 조직 내부의 단절부를 발견해 내는 방법은 ?
가. 누수검서 |  | 나. 현미경 조직검사 |  | 다. 자분 탐상 검사 |  | 라. 침투검사
6. 일반 T형 용접에 적당한 이음의 기본 방식은 ?
가. V형 |  | 나. Y형 |  | 다. U형 |  | 라. K형
7. 용접에서 잔류응력에 대한 설명 중 옳은 것은 ?
가. 되풀이 하중을 받으면 그 영향이 감소한다
나. 되풀이 하중을 받으면 그 영향이 증가한다
다. 되풀이 하중과 영향과는 무관하다
라. 되풀이 하중을 받으면 잔류응력은 제거된다
8. 용접시 예열 온도를 가장 높일 필요가 있는 것은 ?
가. 모재의 두께가 얇을 때 |  |  |  | 나. 모재의 탄소량이 많을 때
다. 모재의 탄소량이 적을 때 |  |  |  | 라. 모재의 인장 강도다 클 때
9. 가용접(tack welding)에 대한 사항 중 옳지 않은 것은 ?
가. 부재 강도상 중요한 장소는 가용접을 피한다
나. 가용접의 용접봉은 본용접보다 약간 굵은 것을 사용한다
다. 본 용접전에 좌우의 홈 부분을 잠정적으로 고정하기 위한 짧은 용접이다
라. 가용접은 본용접 못지 않게 중요하다
10. 가용접(tack welding)시 사용하는 용접봉은 어느 것이 좋은가 ?
가. 본용접과 지름이 같은 용접봉 |  |  |  | 나. 본용접 보다 지름이 작은 용접봉
다. 본용접 보다 지름이 큰 용접봉강 |  |  |  | 라. 어느 용접봉이나 관계가 없다
11. 스테인레스강을 용접한 후 냉각 과정 중 600℃ 부근에서 지체되는 시간이 길어지지
않도록 하는 가장 타당한 이유는 ?
가. 고온 크랙(crack)을 예방하기 위해서
나. 기공의 확산을 막기 위해서
다. 용접 표면에 부착한 피복제를 쉽게 털어내기 위해서
라. 입계부식을 방지하기 위해서
12. 다음 그림에서 용접부호 기입시 특별 지시사항을 표시한 부분은 ?
가. B 부분 |  | 나. A 부분
다. D 부분 |  | 라. C 부분
13. 용접선과 응력의 방향에 수직인 필릿 용접은 ?
가. 전면 필릿용접 |  | 나. 빗면 필릿용접 |  | 다. 측면 필릿용접 |  | 라. 병용 필릿용접
14. 용접 구조물을 설계할 때 주의 하여야 할 사항이 아닌 것은 ?
가. 인장, 압축의 반복하중을 받는 용접은 이음편 면이 평탄하게 되도록 설계한다
나. 용접 이음은 한 곳에 집중하거나 또는 너무 가까이 두지 않도록 설계한다
다. 필릿 용접 이음을 피하고 가능한 맞대기 용접 이음을 많이 하도록 설계한다
라. 후판의 구조물을 용접할 경우에는 될 수 있는대로 한면 홈 용접을 함으로서
용착량을 줄일 수 있다
15. I형 이음의 수작업에 의한 용접이 가능한 모재의 두께 범위는 ?
가. 6mm 이하 |  | 나. 12mm 이하 |  | 다. 16mm 이하 |  | 라. 20mm 이하
16. 맞대기 이음에서 판두께 20mm, 용접선의 유효길이 100mm 하중 4,000Kgf에 대해
압축응력은 몇 Kgf/㎟ 인가 ?
가. 0.5 |  | 나. 2 |  | 다. 4 |  | 라. 6
17. 용접결함의 종류 중 구조상 결함에 해당되지 않은 것은 ?
가. 언더컷 |  | 나. 용접균열 |  | 다. 변형 |  | 라. 기공
18. 용접에서 변형이 생기는 가장 큰 이유는 ?
가. 용착 금속의 연화 |  |  |  | 나. 이음부의 가공 불량
다. 용착 금속의 용착 불량 |  |  |  | 라. 용착 금속의 수축과 팽창
19. 그림과 같이 환봉을 강판에 용접하여 붙였다. 용접 이음에 걸리는 단위 길이 마다의
전단력 fB의 최대값을 구하는 식은 ?
가. fB = | 4PL |  | 나. fB = | PL
| πD2 |  |  | πD
다. fB = | 32PL |  | 라. fB = | 4PL
| πD3 |  |  | πD3
20. 저온 균열의 발생에 영향을 주는 주요인은 ?
가. 용접변형 |  |  |  | 나. 후열
다. 용착 금속의 확산성 수소 |  |  |  | 라. 가용접
21. 전 용접길이에 X선 검사를 하여 결함이 1개도 발견되지 않았을 때 용접이음의 효율은 ?
가. 85% |  | 나. 90% |  | 다. 100% |  | 라. 30%
22. 강판구께 t = 19mm, 용접선의 유효길이 l = 200mm이고, h1, h2가 각각 8mm일 때,
하중 P = 7,000kgf에 대한 인장응력은 몇 kgf/㎟인가 ?
가. 약 0.2 |  | 나. 약 2.2
다. 약 4.8 |  | 라. 약 6.8
23. 용접 변형의 경감 및 교정방법에서 용접부에 구리로 된 덮게판을 두든지 뒷면에서
용접부를 수냉 또는 용접부 근처에 물끼 있는 석면, 천 등을 두고 용접입열을 막음으로서
변형을 방지하는 방법은 ?
가. 롤링 법 |  | 나. 피닝 법 |  | 다. 도열법 |  | 라. 억제법
24. 다음 그림과 같이 피복아크 맞대기 한쪽면 용접에서 뒤쪽(BACK SIDE),
루트(ROOT) 부위에 가장 많이 나타나는 결함은 ?
가. 기공 (BLOW HOLE, POROSITY)
나. 슬래그 잠입 (SLAG INCLUSION)
다. 용합부족 (INCOMPLETE FUSION)
라. 얇은 균열 (LAMELLAR TEAR)
25. 용접부 시험법을 열거한 것 중 파괴시험법에 해당 되는 것은 ?
가. 와류 시험 |  | 나. 현미경조직 시험 |  | 다. X선 투과 시험 |  | 라. 형광침투 시험
26. 용접의 종류와 용접 기호에 대한 설명이다. 맞는 것은 ?
가. 필릿 용접 |  |  |  | 나. 플러그 용접
다. 심 용접 |  |  |  | 라. 점 용접
27. V형 맞대기 용접에서 용접선의 유효길이 300mm 이고, 용접선에 수직하게 인장하중
13,500kgf이 작용하면 연강판의 두께는 몇 mm 인가 ?
(단. 인장응력은 5kgf/㎟ 임)
가. 25 |  | 나. 16 |  | 다. 12 |  | 라. 9
28. 전체 둘레 용접의 보조기호는 ?
가. |  | 나. |  | 다. |  | 라.
29. 용접 이음을 설계 할 때 주의 사항으로 옳지 않은 것은 ?
가. 맞대기 용접에는 뒷면 용접을 할 수 있도록 하여 용입 부족이 없도록 한다
나. 용접 이음을 1개소로 집중 시키고 접근하여 설계하지 앟도록 한다
다. 용접 금속이 다듬질 부분에 포함되지 않도록 한다
라. 수평자세 용접을 많이 하도록 한다
30. 연강도 0℃ 이하에서 용접 할 때에는 저온균열이 발생하기 쉬우므로 이를 방지하기
위해 예열을 하는 경우, 몇도 정도가 좋은가 ?
가. 450~600℃ |  | 나. 150~350℃ |  | 다. 10~20℃ |  | 라. 45~75℃
31. KS 규격의 용접 열영향부 최고 경도 시험방법(비크스 경도 시험)에 있어서
경도 측정선의 간격은 몇 mm인가 ?
가. 0.5 |  | 나. 1 |  | 다. 1.5 |  | 라. 2
32. 용접봉이 짧아 지거나 비드가 끊어져서 용접이 중단 되었을 때,
그 끝이 오목하게 되는 것은 ?
가. 스패트(Spatter) |  | 나. 크레이터(Crater) |  | 다. 피트(Pit) |  | 라. 오버랩(Over lap)
33. 비드 바로 밑에서 용접선에 아주 가까이 거의 이와 평행되게 모재 열영향부에 생기는
균열은 ?
가. 비드 밑 균열 |  | 나. 루트 균열 |  | 다. 래미네이트 균열 |  | 라. 층상 균열
34. 용접 설계에서 인장강도의 계산 식은 ?
가. | 하중 |  |  | 나. | 단면적
| 단면적 |  |  |  | 하중
다. | 무게 |  |  | 라. | 판두께
| 판두께 |  |  |  | 무게
35. 용접 잔류응력을 경감하는 방법이다. 옳지 못한 것은 ?
가. 용접 부착물을 적게한다 |  |  |  | 나. 용접 부착물을 많게한다
다. 깊은 용입(Penetration)을 시킨다 |  |  |  | 라. 반대측 변에 용접 부착물을 만든다
36. 용접선을 따라 응력을 제거할 목적으로서 압축응력 부분을 가스 불꽃 가열한 직후에
수냉하여 그부분을 소성변형 시켜 잔류 응력을 감소 시키는 것은 ?
가. 억제법 |  | 나. 역 변형법 |  | 다. 도열법 |  | 라. 저온응력 제거법
37. 경제성(용착효율)이 가장 좋은 용접법은 ?
가. 일렉트로 슬랙(Electro slag)용접 |  |  |  | 나. 불활성 가스(MIG) 용접
다. Co2 용접 |  |  |  | 라. 그래비티(Gravity) 용접
38. 용접이음 준비에 관한 설명으로 옳은 것은 ?
가. 용접 이음 홈의 가공에는 가스 가공과 기계 가공이 있다
나. 가용접에는 본용접보다 지름이 약간 굵은 용접봉을 사용하는것이 일반적이다
다. 조립 및 가용접은 용접 시공상 중요한 공정으로 볼 수 없다
라. 조립 순서는 수축이 큰 맞대기 이음을 나중에 용접하고,
그 다음에 아래보기 자세 용접을 한다
39. 다음 그림은 어떤 용접 이음 인가 ?
가. 맞대기 용접이음 |  |  | 나. 양쪽 모서리 용접이음
다. 필렛 용접이음 |  |  | 라. 겹치기 용접이음
40. 그림과 같이 폭 60mm, 두께 10mm의 강판을 40mm 만을 겹쳐서 온 둘레 필릿 용접을
할 때, 여기에 10ton의 하중을 작용 시킨다면 필릿 용접의 최소 용접 다리 길이는
얼마인가 ? (단. 용접의 허용 응력은 1,020kgf/㎠으로 한다)
가. 4mm
나. 7mm
다. 12mm
라. 15mm
40. 용접 흠에 관한 다음 사항 중 틀린 것은 ?
가. I형 흠은 수동 용접에서 강판 두께가 6mm 이하에만 사용 된다
나. V형 홈은 판의 양쪽 용접에 의해 용입을 얻기 위해 사용 된다
다. H형 홈은 두꺼운 판의 용접에 적합하다
라. X형 홈은 V형 보다 두꺼운 판의 용접에 사용한다
41. 맞대기 이음 용접부의 굽힘 변형 방지법 중 부적당한 것은 ?
가. 스트롱 백 (Strong back)에 의한 구속 |  |  |  | 나. 주변 고착
다. 불이음부에 역 각도를 주는 방법 |  |  |  | 라. 수냉각법
42. 겹쳐진 2부재의 한쪽에 둥근 구멍 대신에 좁고 긴 홈을 만들어 그 곳을 용접하는 것을
어떤 용접이라고 하는가 ?
가. 겹치기 용접 |  | 나. 플랜지 용접 |  | 다. T형 용접 |  | 라. 슬롯 용접
43. 용접 변형 교정법의 종류가 아닌 것은 ?
가. 형재에 대한 직선 수축법 |  |  |  | 나. 얇은 판에 대한 곡선 수축법
다. 가열 후 해머질 하는 법 |  |  |  | 라. 롤러에 의한 법
44. 용접 비드 부근이 특히 부식이 잘 되는 이유는 무엇인가 ?
가. 과다한 탄소함량 때문에 |  |  |  | 나. 담금질 효과의 발생 때문에
다. 소려 효과의 발생 때문에 |  |  |  | 라. 잔류응력의 증가 때문에
45. 용접 전류가 120A, 용접 전압이 12V, 용접 속도가 분당 18㎝일 경우에 용접부의
입열량 (Joules/㎝)은 ?
가. 3,500 |  | 나. 4,000 |  | 다. 4,800 |  | 라. 5,100
46. 용접부의 검사법 중 비파괴 검사(시험)법에 해당하지 않은 것은 ?
가. 외관 검사 |  | 나. 침투 검사 |  | 다. 화학 검사 |  | 라. 방사선 투과 시험
47. 용접 이음의 피로 강도는 다음의 어느 것을 넘으면 파괴 되는가 ?
가. 연신율 |  | 나. 최대 하중 |  | 다. 응력의 최대값 |  | 라. 최소 하중
48. 용접부의 냉각 속도에 관한 설명 중 맞지 않는 것은 ?
가. 예열은 냉각속도를 완만하세 한다
나. 동일 입열에서 판 두께가 두꺼울수록 냉각속도가 느리다
다. 동일 입열에서 열전도율이 클 수록 냉각속도가 빠르다
라. 맞대기 이음보다 T형 이음용접이 냉각속도가 빠르다
49. 한 개의 용접봉으로 살을 붙일만한 길이로 구분해서, 홈을 한 부분씩 여러 층으로
쌓아 올린 다음, 다른 부분으로 진행하는 용착법은 ?
가. 케스케이드법 |  | 나. 빌드업법 |  | 다. 전진블록법 |  | 라. 스킵법
50. 용착금속의 충격시험에 대한 설명 중 옳은 것은 ?
가. 시험편의 파단에 필요한 흡수 에너지가 크면 클수록 인성이 크다
나. 시험편의 파단에 필요한 흡수 에너지가 작으면 작을수록 인성이 크다
다. 시험편의 파단에 필요한 흡수 에너지가 크면 클수록 취성이 크다
라. 시험편의 파단에 필요한 흡수 에너지는 취성과 상관 관계가 없다

## 용접일반 및 안전관리
예상 시험문제
A. 용접일반 및 안전관리
1. 압접에 해당되지 않는 것은 ?
가. 저항 용접 |  | 나. 마찰 용접 | 다. 초음파 용접 | 라. 전자빕 용접
2. 직류 아크(Arc) 용접에서 모재에 +극을, 용접봉에 -극을 연결해서 용접하는 방법은 ?
가. 비용극성 |  | 나. 정극성 | 다. 역극성 | 라. 용극성
3. 피복 아크 용접에서 직류 정극성의 설명으로 틀린 것은 ?
가. 모재를 +극에 용접봉을 -극에 연결한다
나. 모재의 용입이 얕아진다
다. 두꺼운 판의 용접에 적합하다
라. 용접봉의 용융이 늦다
4. 용접 전원의 취급에 대한 설명이 옳은 것은 ?
가. 2차측 탭절환 용접기에서 아크가 발생하고 있을 때 전환 하여도 지장없다
나. 용접 전원은 스위치가 접촉되어 있어도, 아크를 발생하지 않으면 안전하다
다. 어스 회로에 철골구조나 배관 등을 이용하면 좋다
라. 용접기의 케이스에는 정확한 어스를 취해야 한다
5. 테르밋 용접의 테르밋이란 무엇과 무엇의 혼합물인가 ?
가. 붕사와 붕산의 분말 |  |  | 나. 탄소와 규소의 분말
다. 알루미늄과 산화철의 분말 |  |  | 라. 알루미늄과 인의 분말
6. CO2 용접시 이산화 탄소의 농도가 몇 % 이면 두통이나 빈혈을 일으키기 시작하는가 ?
가. 12~13% |  | 나. 9~10% | 다. 6~7% | 라. 3~4%
7. 용접 자세에 사용되는 기호 중 "F"가 나타 내는 것은 ?
가. 아래보기 자세 |  | 나. 수직자세 | 다. 위보기 자세 | 라. 수평 자세
8. 아크 용접기에 감전 사고를 방지하기 위해서 설치하는 것은 ?
가. 자동 전격 방지 장치 |  |  | 나. 2차 권선 장치
다. 접지 케이블 |  |  | 라. 핸드 실드
9. 교류 용접기에 역률 개선용 콘덴서를 사용하였을 때, 그 잇점의 설명으로 틀린 것은 ?
가. 입력 kVA가 많아지므로 전력 요금이 싸진다
나. 전원 용량이 적어도 된다
다. 배전선의 재료가 절감된다
라. 전압 변동율이 적어진다
10. 탄산가스 아크용접에 대한 설명 중 올바르지 못한 것은 ?
가. MIG 용접에 비하여 용착강에 기공의 생성이 적다
나. 가시(可視) 아크 이므로 시공이 편리하다
다. 특수한 용제를 사용하므로 용접부에 슬래그 섞임이 없고 용접 후의 처리가 간단하다
라. 킬드강이나 세미킬드강은 물론 림드강에도 완전한 용접이 된다
11. 산소-아셀틸렌 가스 용접에서 산소병의 취급상 주의사항으로 옳지 않은 것은 ?
가. 충격을 주지 않는다 |  |  | 나. 직사광선에 노출 시키지 않는다
다. 밸브 기타에 기름을 칠한다 |  |  | 라. 밸브의 개폐는 조금씩 한다
12. 피복아크 용접봉에서 아크를 안정시키는 피복제의 성분은 ?
가. 탄산칼슘 |  | 나. 페로망간 | 다. 마그네슘 | 라. 알루미늄
13. 스테인레스나 알루미늄 합금의 납땜이 어려운 가장 큰 이유는 ?
가. 적당한 용제가 없기 때문에 |  |  | 나. 강한 산화막이 있기 때문에
다. 융점이 높기 때문에 |  |  | 라. 친화력이 강하기 때문에
14. 탄산가스 아크용접법과 가장 유사하다고 볼 수 있는 용접 방법은 ?
가. MIG 용접 |  | 나. 잠호 용접 | 다. 피복아크 용접 | 라. 원자수소 용접
15. 용접기는 아크의 안정을 위하여 적당한 외부 특성 곡선이 필요하다. 관련이 없는 것은 ?
가. 수하 특성 |  | 나. 정전압 특성 | 다. 상승 특성 | 라. 과부하 특성
16. 보기와 같은 아크 용접봉이 있다. 용접봉의 지름이 얼마인가 ?
(보기 : E4316-AC-5-400)
가. 6mm |  | 나. 5mm | 다. 4mm | 라. 3mm
17. 피복아크 용접의 전류가 100~200(A)이고, 용접봉의 지름이 2.6~3.6(mm)일 때.
가장 적당한 차광유리의 번호는 ?
가. 6 |  | 나. 10 | 다. 14 | 라. 18
18. 가스 용접할 때 중조, 탄산나트륨, 황혈염 등의 용제를 사용하는 금속은 ?
가. 연강과 마그네슘 |  |  | 나. 고탄소강과 주철
다. 구리와 구리합금 |  |  | 라. 알루미늄과 크롬
19. 반자동 MIG용접 장치 중 필요없는 장치는 ?
가. 용접 전원 |  |  | 나. 자동주행 장치
다. 와이어 송급 장치 |  |  | 라. 불활성가스 및 냉각수 등의 제어장치
20. 용접의 단점에 대한 설명으로 틀린 것은 ?
가. 응력이 집중되기 쉽다
나. 내부 결함이 생기기 쉽고 정확한 검사가 곤란하다
다. 용접 모재의 재질에 대한 영향이 크다
라. 이음 효율이 낮고 기밀과 수밀성을 얻지 못한다
21. 용접을 크게 부류할 때, 압접에 속하지 않은 것은 ?
가. 전기저항 용접 |  | 나. 마찰 용접 | 다. 스터드 용접 | 라. 초음파 용접
22. 피복 아크용접에서 피복제의 종류에 속하지 않은 것은 ?
가. 가스 발생제 |  |  | 나. 슬랙(Slga) 생성제
다. 아크 안정제 |  |  | 라. 불활성 가스 생성제
23. 프로판 가스 절단과 비교한 아세틸렌 가스 절단의 장점이 아닌 것은 ?
가. 점화하기 쉽다 |  |  | 나. 중성 불꽃을 만들기 쉽다
다. 슬래그가 쉽게 떨어진다 |  |  | 라. 후판 절단시 절단 속도가 빠르다
24. 교류 용접기의 장점을 설명한 것이다. 맞는 것은 ?
가. 아크(Arc)가 직류 용접기에 비해 안정하다
나. 무부하 전압이 직류 용접기에 비해 낮아서 감전의 위험이 적다
다.자기 쏠림(Arc blow) 이 직류 용접기에 비해 거의 없다
라. 역율이 직류 용접기 보다 매우 양호하다
25. 피복 아크 용접법에서 탈산제는 용융 금속 중의 어느것과 결합아여 어느 것을
제거하는 작용을 하는가 ?
가. 산소와 결합하여 질소를 제거하는 작용
나. 산소와 결합하여 산소를 제거하는 작용
다. 산소와 결합하여 탄산가스를 제거하는 작용
라. 산소와 결합하여 규소를 제거하는 작용
26. 연봉용 피복아크 용접봉에서 피복제의 편심율을 몇 % 이내 이어야 하는가 ?
가. 10% |  | 나. 15% | 다. 30% | 라. 3%
27. 고진공 상태에서 충돌 발열을 이용하여 용접하며,
원자력 및 전자 제품의 정밀 용접 등에 적용되는 용접 법은 ?
가. 전자 빔 용접 |  | 나. 플라즈마 용접 | 다. 원자 수소 용접 | 라. 레이저 빔 용접
28. 아세틸렌 가스의 성질 중 틀린 것은 ?
가. 아세틸렌은 각종 액체에 잘 용해된다.
나. 매우 타기 쉬운 기체이므로 화가 또는 불꽃을 접근 시키는 일은 위험하다
다. 질소와 탄소의 화합물이므로 안정한 가스이다
라. 순수한 아세틸렌 가스는 일종의 향기를 내는 가스이다
29. 납땜에서 경납땜이 갖추어야 할 조건으로 옳지 않은 것은 ?
가. 모재와 친화력이 있고 접합이 튼튼할 것
나. 용융 온도가 모재보다 낮아야 하며 유동성이 있어 이음간에 흡인이 용이할 것
다. 모재와 야금적 반응이 만족스러울 것
라. 용융점에서 땜납 조성이 일정하게 유지되어야 하며 휘발성 성분이 함유되어 있을 것
30. 차폐 가스(Shielding gas)를 사용하지 않는 용접은 ?
가. 금속 불활성가스 아크용접 |  |  | 나. Co2 아크 용접
다. 서브머지드 아크 용접 |  |  | 라. 플라즈마 아크 용접
31. 가연성 가스 저장실에서의 주의 사항으로 가장 적합한 것은 ?
가. 휴대용 손전등만을 사용한다
나. 기름 걸레 등을 통과 통 사이에 끼워 충격을 받지 않도록 한다
다. 조명은 형광등으로만 한다
라. 많은 사람들이 출입하여 안전을 점검 한다
32. 가스 용접 작업에 필요한 보호구에 대한 설명 중 틀린 것은 ?
가. 보호 안경은 적외선 자외선 강렬한 가시 광선과 비산되는 불꽃에 눈을 보호한다
나. 보호 장갑은 화상 방지를 위하여 꼭 착용한다
다. 앞치마와 팔덮게 등은 착용하면 작업하기에 힘이 들기 때문에 착용하지 않아도 된다
라. 스유해 가스가 발생 할 염려가 있을 때에는 방독면을 착용한다
33. 모재를 녹이지 않고 접합하는 것응 어느 것인가 ?
가. 가스 용접 |  | 나. 아크 용접 | 다. 심 용접 | 라. 납땜
34. 서브머지드 아크 용접용 용제의 종류가 아닌 것은 ?
가. 결합형 용제 |  |  | 나. 용융형 용제
다. 저온 소결형 용제 |  |  | 라. 저온 소결형 용제
35. 불활성 가스금속 아크 용접을 전원에 관한 설명중 특히 청정(Cleanning)을 위한
전원 채용법은 ?
가. 전원은 교류식이며 와이어를 정극으로 하는 역극성이 채용된다
나. 전원은 교류식이며 와이어를 역극으로 하는 정극성이 채용된다
다. 전원은 직류식이며 와이어를 정극으로 하는 역극성이 채용된다
라. 전원은 직류식이며 와이어를 역극으로 하는 정극성이 채용된다
36. 안전 홀더의 사용이 바람직한 이유는 ?
가. 아크 방지 |  |  | 나. 유해가스 중독 방지
다. 고무장갑 대용 |  |  | 라. 용접 작업 중 전격 방지
37. Co2 용접 작업시 이산화탄소의 농도가 몇 % 이상이면 치사량이 되는가 ?
가. 3~4% |  | 나. 15% | 다. 20% | 라. 30%
38. 무부하 점압 70(V), 아크전압 30(V), 전류 185(A)인 교류 용접기를 사용할 때,
역률과 효율은 각각 얼마 정도인가 ? (단. 내부 손실은 3(Kw) 이다)
가. (역률 : 56.8%. 효율 : 64.9%) |  |  | 나. (역률 : 66.0%. 효율 : 64.9%)
다. (역률 : 59.4%. 효율 : 62.9%) |  |  | 라. (역률 : 66.7%. 효율 : 60.0%)
39. 가스 용접에서 아세틸렌이 과잉으로 된 불꽃은 ?
가. 중성 산화염 |  | 나. 탄화염 | 다. 산화염 | 라. 중성염
40. 정격 사용률(Rated duty cycle)이 50% 이고, 정격 2차 전류가 300A인 용접기를
사용하여 실제 300A로 용접한다면 이깨의 용접기의 요구 사용률은 얼마인가 ?
가. 50% |  | 나. 72% | 다. 41.7% | 라. 34.7%
41. 아크 용접기의 사용율 공식은 ?
가. 사용율(%) = |  | 아크시간 + 휴지시간 | × 100
아크시간
나. 사용율(%) = |  | 아크시간 | × 100
아크시간 + 휴지시간
다. 사용율(%) = |  | 휴지시간 | × 100
아크시간
라. 사용율(%) = |  | 아크시간 | × 100
휴지시간
42. 아크 용접봉에서 피복제의 작용 중 틀리는 사항은 ?
가. 알칼리성 분위기를 만들어 대기중의 산소의 침입을 방지한다
나. 용접 금속의 탈산 정련 작용을 한다
다. 용융점이 낮고, 적당한 점성의 가벼운 슬래그(Slag)를 만든다
라. 용접 금속에 적당한 합금 원소의 첨가 역할을 한다
43. 용해 아세틸렌에 관한 설명으로 틀린 것은 ?
가. 용기를 옆으로 뉘어서 사용해도 좋다 |  |  | 나. 안전성이 높다
다. 순수하고 건조하다 |  |  | 라. 안전 장치가 필요 없다
44. 압접 중 고상용접의 종류에 해당되는 것은 ?
가. 플래시 용접 |  | 나. 마찰 용접 | 다. 프로젝션 용접 | 라. 스폿 용접
45. AW 200의 교류아크 용접기로 조정할 수 있는 2차 전류(A)의 최고값의 범위는 ?
가. 210~240 |  | 나. 300~330 | 다. 270~300 | 라. 330~360
46. 탄소전극과 모재간에 아크를 발생시켜 용융한 모재를 압축공기로서 취출하여
파내는 작업은 ?
가. 뉴메틱 치핑 |  | 나. 셧 블라스팅 | 다. 아크 에어가우징 | 라. 샌드 블라스팅
47. 아크 용접에서 모재를 양(+)극에 용접봉을 음(-)극에 연결하는 극성은 ?
가. 역극성 |  | 나. 용극성 | 다. 비용극성 | 라. 정극성
48. 가스 절단의 예열 불꽃이 너무 약할 때 가장 적절한 현상은 ?
가. 드래그가 감소한다
나. 절단속도가 감소하여 절단이 중단되기 쉽다
다. 역화가 방지 된다
라. 드래그가 감소하여 뒷면까지 관통하기 쉽다
49. 수소가스 분위기에 있는 2개의 텅스텐 전극봉 사이에서 아크를 발생시키는
용접 방법은 ?
가. 전자 빔 용접 |  | 나. 원자수소 용접 | 다. 스텃 용접 | 라. 레이저 용접
50. KS 규격 안전색 중 빨강의 용도로서 틀린 것은 ?
가. 금지 표시 |  | 나. 주의 표시 | 다. 방화 표시 | 라. 정지 표시