## 용접야금
예상 시험문제
A. 용접 야금 분야
1. 다음 중 면심입방격자 구조인 금속만으로 된 것은 ?
가. Au, Ag, Mo | 나. Ni, Al, Pb | 다. Pt, W, Mg | 라. Cr, V, Na
2. 한국 산업 규격에서 용접구조용 압연강재를 나타내는 종류의 기호는 ?
가. WSS400A | 나. SS400A | 다. SBB400A | 라. SM400A
3. Ni 용접시 발생하는 기공 결함과 관계가 가장 적은 원소는 어느 것인가 ?
가. N | 나. C | 다. O | 라. H
4. 다층 용접시 예열온도 및 층간 온도는 초층 용접시에 비하여 어떻게 하는것이
가장 좋은가 ?
가. 높게해야 한다 |  | 나. 같게해야 한다
다. 낮게해야 한다 |  | 라. 재료에 따라 다르다
5. 강의 열처리시 조직의 변화 순서가 옳게 나열된 것은 ?
가. 트루스타이트-＞솔바이트-＞오스테나이트-＞마텐사이트
나. 솔바이트-＞트루스타이트-＞오스테나이트-＞마텐사이트
다. 마텐사이트-＞오스테나이트-＞솔바이트-＞트루스타이트
라. 오스테나이트-＞마텐사이트-＞트루스타이트-＞솔바이트
6. 다음에서 가로 균열(Transverse crack)에 관계가 없는 것은 ?
가. 저온 균열 |  | 나. 수소
다. 수시간 경과후 발생 |  | 라. 고온 균열
7. 용착 금속의 고온 균열을 감소 시키는 것은 ?
가. 규소 (Si) | 나. 인 (P) | 다. 탄소 © | 라. 망간 (Mn)
8. γ철의 결정 구조는 어느 것인가 ?
가. 저심 입방 격자 | 나. 체심 입방 격자 | 다. 면심 입방 격자 | 라. 조밀 육방 격자
9. 뜨임취화 (Tempering brittleness)의 방지책으로 가장 적당한 것은 ?
가. 합금 원소로서 Mn, Ti 등을 첨가 한다
나. 600℃ 정도의 물 또는 오일에 담금질(Quenching)을 하거나 몰리브덴(Mo)을
합금 원소로 첨가한다
다. 500℃ 정도의 오일에 담금질(Quenching) 처리를 한다
라. 400 ~ 800℃ 오일에 담금질(Quenching) 처리를 한다
10. 스테인리스강의 용접부에 발생하는 입계부식의 방지 대책으로서
적당하지 않은 것은 ?
가. 고용화 열처리를 한다
나. 탄소량을 감소 시킨다
다. 안정화 원소로서 Nb, Ti 등을 첨가 한다
라. 예열 등으로 용접 입열을 높인다
11. 주철 보수 용접시 파열의 연장을 방지하기 위하여 용접 전에 파열의 끝에
무슨 조치를 하는가 ?
가. 작은 구멍을 뚫는다 |  | 나. 가접을 한다
다. 직선 비드를 쌓는다 |  | 라. 리베팅을 한다
12. 다음 중 용접성이 가장 좋은 재료는 어느 것인가 ?
가. 강과 주철 |  | 나. 저탄소강과 고탄소강
다. 주철과 합금철 |  | 라. 킬드강
13. 동일 용접 조건에서 구속이 없을 경우 열팽창계수가 용접성에 미치는 영향을
가장 잘 표현한 것은 ?
가. 용접부의 유연성을 확보하므로 열영향부의 연성이 모재보다 증가한다
나. 변형이 많이 발생한다
다. 용접부의 경도가 크게 증가한다
라. 더 많은 입열량을 요구한다
14. 오스테나이트계 스테인리스강을 용접열로 480 ~ 800℃로 장시간 유지하든가
이 온도 범위로 서냉하면 크롬 탄화물이 결정립계에 석출되어 내식성 저하 및
부식이 생기는 것은 ?
가. 결정 성장 | 나. 입계 부식 | 다. 입계 조밀 | 라. 재결정
15. 탄소강에서 탄소(C)의 함유량이 증가할 경우에 해당하는 것은 ?
가. 경도 증가, 연성 감소 |  | 나. 경도 감소, 연성 감소
다. 경도 증가, 연성 증가 |  | 라. 경도 감소, 연성 증가
16. 용접봉 규격이 D5026으로 표시 되었다면 50 이란 무엇을 의미하는가 ?
가. 용접봉 자세 분류번호 |  | 나. 용접봉 피복제의 종류 분류번호
다. 용접금속 최저 인장강도 |  | 라. 용접봉 관리상 필요한 번호
17. 풀림(Annealing)의 주 목적은 어느 것인가 ?
가. 연화 및 응력 제거 |  | 나. 마모성 증대
다. 부식성 증대 |  | 라. 경화
18. 일반적으로 강은 가열하면 연화하므로 가공이 쉽게 되지만 불순물이 많은 강은
열간 가공 중 900 ~ 1,200℃의 온도 범위에서 갈라지는 경우가 있다.
이것을 무엇이라고 하는가 ?
가. 저온 취성 | 나. 풀림 취성 | 다. 청열 취성 | 라. 적열 취성
19. α 철에서 γ 철로 변하는 동소 변태점은 어느 것인가 ?
가. 910℃ | 나. 768℃ | 다. 1,000℃ | 라. 1,400℃
20. 용융 강(Steel)중의 탈산제로서 가장 탈산 능력이 큰 원소는 ?
가. Al(알루미늄) | 나. Ni(니켈) | 다. Mn(망간) | 라. Cr(크롬)
21. γ철의 결정구조는 ?
가. BCC | 나. FCC | 다. HCP | 라. 저심 입방격자
22. 용접 후 제품의 응력제거 풀림을 하려고 하는 데 제품이 크서 노 내에 넣을 수가
없을 때 하는 열처리 방법은 ?
가. 항온 풀림법 | 나. 항온 뜨임법 | 다. 국부 풀림법 | 라. 오스템프링
23. 다음 중 수소로 인한 용접 결함은 ?
가. 고온 균열 | 나. 저온 균열 | 다. 언더컷 | 라. 오우버렙
24. 6.67% C를 함유하는 탄화철은 ?
가. 시멘타이트 | 나. 레테부라이트 | 다. 페라이트 | 라. 공석강
25. 다음 원자 중 면심입방결정 격자에 속하는 원소는 어느 것인가 ?
가. He(헤륨) | 나. Cr(크롬) | 다. W(텅스텐) | 라. Ni(니켈)
26. 브리넬 경도게의 경도값의 정의는 무엇인가 ?
가. 하중을 압입자국의 깊이로 나눈값
나. 하중을 압입자국의 표면적으로 나눈값
다. 하중을 압입자국의 지름으로 나눈값
라. 하중을 압입자국의 체적으로 나눈값
27. 다음 중 용접 후열처리 효과가 아닌 것은 ?
가. 잔류응력 및 변형의 완화 |  | 나. 용접 열영향부의 연화
다. 함유가스의 전화 |  | 라. 용착금속 강도의 증가
28. 다음 금속 중에서 일반적으로 열전도율이 가장 큰 금속은 ?
가. Al(알루미늄) | 나. 연강 | 다. 주철 | 라. 스테인레스
29. 용접 금속이 주상조직을 나타내는 경우, 다음 중 관련이 없는 경우는 ?
가. 충격치가 낮다
나. 방향성을 나타낸다
다. 보통 단층 용접의 경우에 나타난다
라. 강의 주상조직이 소실하는 임계온도는 A3 점보다 20~30℃ 낮다고 추정된다
30. 피복 아크 용접시 아크열 온도로 다음 중 맞는 것은 ?
가. 약 1,500℃ | 나. 약 2,000℃ | 다. 약 5,000℃ | 라. 약 9,000℃
31. 용접 열영향부의 냉각속도를 표시하는 경우는, 편의상 어떤 일정한 온도에서의
열 사이클 곡선의 기울기로 표시하고 있다. 다음 중 철강의 용접에서 냉각 속도의
값으로 취하고 있지 않은 것은 어느 것인가 ?
가. 300℃ | 나. 540℃ | 다. 700℃ | 라. 1,000℃
32. 고온 측정용 열전대로 사용되는 것은 ?
가. 콘스탄탄 | 나. 니크롬 | 다. 화이트메탈 | 라. 모넬메탈
33. 연강봉 피복 아크용접봉의 심선은 용융금속의 이행을 촉진 시키기 위하여
규소의 양을 적게 한 어떤 종류의 강으로 만드는가 ?
가. 림드강(Rimmed steel) |  | 나. 킬드강(Killed steel)
다. 세미킬드강(Semikilled steel) |  | 라. 고탄소강(High carbon steel)
34. 숏 피닝(Shot peening)의 목적에 대하여 옳은 것은 ?
가. 도료를 떨어낸다
나. 용접 후 표면처리 방법으로 표면 경화를 일으킨다
다. 응력을 강하게 하고 변형을 얻는다
라. 모재의 재질을 검사한다
35. 강력한 스프레이형 아크를 발생하며 아연도금 철판의 용접에 가장 효과적으로
사용할 수 있는 용접봉은 ?
가. 고산화 티탄계 용접봉 |  | 나. 고셀룰로즈계 용접봉
다. 라임계 용접봉 |  | 라. 저수소계 용접봉
36. 금속 결정의 결함과 가장 관계가 먼 것은 ?
가. 치환형 원자(Substitutional atom) |  | 나. 기공 및 공공(Vacancy)
다. 결정입계(Grain boundary) |  | 라. 전위(Dislocation)
37. 용접비드 부근이 부식하기 가장 쉬운 이유는 무엇인가 ?
가. 탄소 함량이 많아지므로 |  | 나. 담금질 효과가 잇으므로
다. 모재의 두께가 변화되므로 |  | 라. 잔류응력의 증가로 변화부가 되므로
38. 저탄소강을 저온에서 인장시험을 하면 200~300℃의 온도 범위에서 인장강도는
매우 증가하고 또한 연성의 저하를 나타내는 경우가 있다. 이 현상을 무엇이라
하는가 ?
가. 청열 취성 | 나. 풀림 취성 | 다. 적열 취성 | 라. 저탄소 취성
39. 금속이 열전도나 전가 존도도가 높은 이유를 가장 알맞게 설명한 것은 ?
가. 자유전자의 이동 때문이다 |  | 나. 비중이 크기 때문이다
다. 광택을 갖기 때문이다 |  | 라. 고체 상태이기 때문이다
40. 용접 이음의 안전성에 가장 큰 영향을 미치는 것은 ?
가. 적열취성 | 나. 청열취성 | 다. 노치취성 | 라. 탄성여효
41. 용접금속 조직의 특징에서 주상정(主狀晶)의 발달을 억제하는 방법으로
가장 적합하지 않은 것은 ?
가. 용접 중에 초음파 진동을 적용하는 방법
나. 용접 중에 공기 충격을 적용하는 방법
다. 용접 직후에 롤러 가공을 적용하는 방법
라. 용접 금속 내의 온도 구배를 현저하게 하는 방법
42. 연납 땜에 주로 사용되는 연납의 성분은 ?
가. 아연 + 납 | 나. 주석 + 납 | 다. 구리 + 납 | 라. 알루미늄 + 납
43. 특수한 구면상의 선단을 갖는 해머(Hammer)로서 용접부를 연속적으로
타격을 줌으로서 용접 표면에 소성 변형을 생기게 하는 것은 ?
가. 노내 풀림법 | 나. 국부 풀림법 | 다. 저온응력 완화법 | 라. 피닝 법
44. 금속의 결정 구조에서 결정의 성장 중 수지상 결정(樹枝狀 結晶)에 해당하는 것은 ?
가. 데드라이트 |  | 나. 공석강
다. 면심 입방 격자 |  | 라. 치환형 고용체
45. 내부 응력의 제거 또는 열처리, 가공 등으로 인하여 가공된 재료의 연화 및 균열화를
위해 강재를 적당한 온도로 가열하여 일정 시간 유지 후, 노 안에서 서냉하는 열처리는 ?
가. 어닐링 | 나. 플러링 | 다. 퀜칭 | 라. 스웨이징
46. 기계제도에서 물체의 보이지 않는 부분을 나타내는 선의 종류는 ?
가. 가는실선 | 나. 일점쇄선 | 다. 이점 쇄선 | 라. 가는 파선
47. 도면을 마이크로 필름에 촬영하거나 복사할 때에 편의를 위하여 윤곽선 중앙으로 부터
용지의 가장자리에 이르는 굵기 0.5mm의 수직선으로 그은 선은 ?
가. 중심 마크 | 나. 비교 눈금 | 다. 도면의 구역 | 라. 재단 마크
48. 기계재료의 재질을 표시하는 기호 중 기계 구조용강을 나타내는 기호는 ?
가. Al | 나. SM | 다. Bs | 라. Br
49. 대상물의 구멍, 홈 등과 같이 한 부분의 모양을 도시하는 것으로 충분한 경우에
그 부분만을 그리는 투상도는 ?
가. 정투상도 | 나. 회전 투상도 | 다. 사투상도 | 라. 국부 투상도
50. 그림과 같은 용접도시 기호에 의하여 용접할 경우 설명으로 틀린 것은 ?
가. 화살표 쪽에 필릿 용접한다
나. 목두께는 9mm이가
다. 용접부의 개소는 2개 이다
라. 용접부 길이는 200mm 이다

## 용접구조설계
예상 시험문제
B. 용접구조 설계 분야
1. 용접 후처리에서 변형을 교정할 대 가열 방법에 대한 설명으로 적당하지 않은 것은 ?
가. 형재에 대한 직선 가열법 |  |  |  | 나. 가열한 후 해머로 두드리는 법
다. 두꺼운 판에 대한 점가열법 |  |  |  | 라. 형강에 대한 쐐기 기열법
2. 용접부의 기계적 성질을 조사할 때 파괴 시험법에 해당되는 것은 ?
가. 용접부의 X선 투과 시험 |  |  |  | 나. 용접부의 자기 탐사 시험
다. 용접부의 초음파 시험 |  |  |  | 라. 용접부의 인장 시험
3. 점용접(Spot welding)에서 3대 요소중의 하나에 해당되는 것은 ?
가. 용접 전극 |  | 나. 용접 전압 |  | 다. 용착량 |  | 라. 용접 전류
4. 다음 그림과 같은 용접부에 하중 P = 5,000kgf 이 작용할 때 인장응력(kgf/㎟)은 ?
가. 20
나. 25
다. 30
라. 35
5. 용접 홈의 설계 요령으로 틀린 설명은 ?
가. 홈의 단면적을 가능한 적게한다
나. 루트의 반지름을 가능한 작게한다
다. 적당한 루트 간격과 루트 면을 만들어 준다
라. 홈의 각도를 작게한다
6. 용접 설계에서 허용응력을 올바르게 나타낸 공식은 ?
가. 허용응력 = |  | 안전율 |  | 나. 허용응력 = |  | 인장강도
|  | 이완력 |  |  |  | 안전율
다. 허용응력 = |  | 이완력 |  | 라. 허용응력 = |  | 안전율
|  | 안전율 |  |  |  | 인장강도
7. 용접작업시 잔류응력을 될 수 있는 한 작게 하여야 할 경우 어떤 방법을
용하는 것이 옳은가 ?
가. 대칭법 |  | 나. 도열법 |  | 다. 비석법 |  | 라. 후진법
8. 그림과 같은 필릿 용접부에 대한 여러 설명중 옳지 못한 것은 ?
가. a' c는 각장
나. b' c는 각장
다. c d는 각장
라. c d는 이론 목두께
9. 용접 후 잔류응력의 경감 방법이 아닌 것은 ?
가. 노멀라이징(Normalizing)법 |  |  |  | 나. 노내 풀림법
다. 피이닝(Peening)법 |  |  |  | 라. 저온 응력 완화법
10. 용접변형을 경감하기 위해 용접 비드를 쌓는 방법이 아닌 것은 ?
가. 대칭법 |  | 나. 후퇴법 |  | 다. 억제법 |  | 라. 스킵법
11. 용접에 의한 잔류응력을 가장 적게 받는 것은 것은 ?
가. 정적강도 |  | 나. 취성파괴 |  | 다. 피로강도 |  | 라. 좌굴변형
12. 용접 전에 작업 검사가 아닌 것은 ?
가. 용접공의 기량 확인 |  |  |  | 나. 용접기기의 적합성 검사
다. 루트 간격 |  |  |  | 라. 크레이터 처리
13. 용입의 모양에 가장 크게 영향을 미치는 것은 ?
가. 용접봉 |  | 나. 용접흠의 종류 |  | 다. 용접사 |  | 라. 모재
14. KS 규격에서 용접 덧살붙임 표시 기호는 ?
가. |  | 나. |  | 다. |  | 라.
15. 용접 작업 후 제품의 비파괴 검사를 실시하는 검사방법 중 방사선 투과 검사에
해당되는 것은 ?
가. Γ선 투과 검사 |  |  |  | 나. 형광 침투 검사
다. 맴돌이 점류 검사 |  |  |  | 라. 초음파 검사
16. 용접 구조물 이음부의 설계 계산에 사용되는 응력은 ?
가. 최대응력 |  | 나. 정적응력 |  | 다. 동적응력 |  | 라. 허용응력
17. 용접 순서에 관한 설명으로 옳은 것은 ?
가. 용접물 중립 축에 대하여 수축력 모멘트의 합이 최대가 되도록 한다
나. 같은 평면 안에 많은 이음이 있을 때에는 수축은 가능한 중앙으로 보낸다
다. 물품의 중신에 대하여 항상 대칭으로 용접을 진행 시킨다
라. 수축이 작은 이음을 가능한 먼저 용접하고, 수축이 큰 이음을 뒤에 용접한다
18. 용접 변형의 교정에서 가열하는 방법으로 옳은 것은 ?
가. 얇은 판에 대한 물 가열법
나. 형재에 대하여 직선 가열법
다. 가열 전 해머로 두드리는법
라. 두꺼운 판에 대하여 수냉시킨 후, 압력을 걸고 가열하는 방법
19. 모재의 인장강도가 50kgf/㎟ 이고, 용접 시편의 인장강도가 25kgf/㎟으로 나타났을 때
이음효율은 몇 %인가 ?
가. 40 |  | 나. 50 |  | 다. 60 |  | 라. 70
20. 잔류응력을 경감 시키는 방법으로 틀린 것은 ?
가. 용착 금속량의 증가 |  |  |  | 나. 용착법의 적절한 선정
다. 적절한 용접 순서의 선정 |  |  |  | 라. 적당한 예열
21. 일반적으로 용접 이음을 설계하는데 충격하중을 받는 연강의 안전율은 ?
가. 3 |  | 나. 8 |  | 다. 5 |  | 라. 12
22. 다음 검사법 중 시험편의 내부결함을 전혀 검사할 수 없는 검사 방법은 ?
가. 자기검사 |  | 나. 침투탐상검사 |  | 다. 초음파검사 |  | 라. 방사선검사
23. 용접 결함인 접합 불량을 검사하고자 할 때 일반적으로 쓰이는 대표적인 시험과
검사 방법이 아닌 것은 ?
가. 부식검사 |  | 나. 외관 육안검사 |  | 다. 방사선검사 |  | 라. 굽힘검사
24. 용접 입열이 일정한 경우 열전도율(λ)이 큰 것일수록 냉각속도가 크다.
다음 금속 중 냉각 속도가 가장 큰 것은 ?
가. 연강 |  | 나. 스테인리스강 |  | 다. 알루미늄 |  | 라. 구리
25. 그림에서 보는 바와 같이 맞대기 이음에서 불완전한 용입 일때,
인장응력 (σt)을 구하는 식은 ?
가. σt = | P
(h1+h2) l
나. σt = | (h1+h2) l
P
다. σt = | t * l
P
라. σt = | t * l
P
26. 경제성(용착효율)이 가장 좋은 용접법은 ?
가. 일렉트로 슬랙(Electro slag) 용접 |  |  |  | 나. 불활성 가스(MIG) 용접
다. CO2 용접 |  |  |  | 라. 그래비티(Gravity) 용접
27. 대형 탱크 용접시 가장 이상적인 용접 방법은 ?
가. 백스텝 용접(Back step welding) |  |  |  |  | 나. 비석법(Skip welding)
다. 케스케이드법(Cascade sequence method) |  |  |  |  | 라.불록법(Block sequence)
28. 용접 순서에 관한 설명으로 옳은 것은 ?
가. 같은 평면 안에 많은 이음이 잇을 때에는 수축은 가능한 중앙으로 보낸다
나. 용접물은 중립 축에 대한 수축력 모우먼트 합이 1이 되게 한다
다. 용접물 중심에 대하여 항상 대칭으로 용접한다
라. 수축이 작은 이음을 가능한 먼저 용접한다
29. 저온 균열의 발생에 영향을 주는 주요인은 ?
가. 용접변형 |  | 나. 후열 | 다. 용착 금속의 확산성 수소 |  |  | 라. 가용접
30. 응력측정 방법에 대한 설명으로 옳은 것은 ?
가. 초음파 탐상 실험장치로 응력 측정을 한다
나. 와류(Eddy current) 실험장치로 응력측정을 한다
다. 만는 인장시험 장치로 응력측정을 한다
라. 저항선 스트레인 게이지로 응력을 측정 한다
31. 천이온도는 재료가 연성파괴에서 무슨 파괴로 변하는 온도 범위를 말하는가 ?
가. 취성파괴 |  | 나. 탄성파괴 |  | 다. 인성파괴 |  | 라. 피로파괴
32. 용접 이음의 안전율은 ?
가. 안전율 = |  | 인장강도 |  | 나. 안전율 = |  | 허용응력
|  | 허용응력 |  |  |  | 인장강도
다. 안전율 = |  | 이음효율 |  | 라. 안전율 = |  | 허용응력
|  | 허용응력 |  |  |  | 이음효율
33. 다음중 용접 모재 균열 방지 대책으로 맞지 않은 것은 ?
가. 예열을 한다 |  |  |  | 나. 후열을 한다
다. 용접봉을 새 것으로 바꾼다 |  |  |  | 라. 저수소계 용접봉을 사용 한다
34. 용접 이음의 종류 중 맞대기 이음이 아닌 것은 ?
가. I형 이음 |  | 나. V형 이음 |  | 다. T형 이음 |  | 라. U형 이음
35. 용접 설계시 홈의 모양을 선택할 경우, 고려핳 점이 아닌 것은 ?
가. 완전한 용접부가 얻어질 것 |  |  |  | 나. 홍 가공이 쉬울 것
다. 용접 금속의 양이 많을 것 |  |  |  | 라. 경제적일 것
36. 금속의 응고 과정에서 방출된 기체가 빠져 나가지 못하여 생긴 결함을
무엇이라고 하는가 ?
가. 슬래그 |  | 나. 설파 프린트 |  | 다. 홀인 |  | 라. 기공
37. 다음과 같은 맞대기 이음 용접부의 피로강도와 관련된 설명중 맞는 것은 ?
가. Θ가 작을 수록, h가 클수록 피로강도는 향상된다
나. Θ가 작을 수록, h가 작을수록 피로강도는 향상된다
다. Θ가 클수록, h가 작을수록 피로강도는 향상된다
라. 피로강도는 Θ, h와 무관하다
38. 일반 구조용 압연강재의 응력제거 방법중 노내의 국부풀림(Annealing) 유지 온도는 ?
(단, 유지 시간은 판두께 25mm에 대하여 1(h)이다)
가. 350 ± 25℃ |  | 나. 550 ± 25℃ |  | 다. 625 ± 25℃ |  | 라. 725 ± 25℃
39. 엔드탭 (End tab)을 붙여 용접하는 이유는 ?
가. 기공의 방지 |  |  |  | 나. 용접변형 방지
다. 크레이트(Crater)부의 용접결함 방지 |  |  |  | 라. 용접 목 두께의 증가
40. V형 맞대기 용접(완전한 용입)에서 판두께가 10mm, 용접선의 유효길이가
200mm일 때, 여기에 5kgf/㎟의 인장(압축) 응력이 발생한다면 용접선에 직각 방향으로
몇 kgf의 인장(압축) 하중이 작용하겠는가 ?
가. 2,000kgf |  | 나. 5,000kgf |  | 다. 10,000kgf |  | 라. 15,000kgf
41. 용접 후 처리에서 외력만으로 소성변형을 일으켜 변형을 교정하는 것은 ?
가. 박판에 대한 점 수축법 |  |  |  | 나. 가열 후 해머로 드드리는 법
다. 롤러에 거는 법 |  |  |  | 라. 형재에 대한 직선 수축법
42. 금속의 응고 과장에서 발출된 기체가 빠져 나가지 못하여 생긴 결함을
무엇이라고 하는가 ?
가. 슬래그 |  | 나. 설파 프린트 |  | 다. 홀인 |  | 라. 기공
43. 다음 중 용접 입열을 미치는 중요 인자가 아닌 것은 ?
가. 아크 전압 |  | 나. 용접 전류 |  | 다. 용접 속도 |  | 라. 용접봉 길이
44. 용접을 기계적 이음과 비교할 때 그 특징에 대한 설명으로 틀린 것은 ?
가. 이음 효율이 대단히 높다 |  |  |  | 나. 수밀, 기밀을 얻기 쉽다
다. 응력 집중이 생기지 않는다 |  |  |  | 라. 재료의 중량을 절약할 수 있다
45. T 이음 등에서 강의 내부에 강판 표면과 평행하게 층상으로 발생되는 균열로
주요 원인은 모재의 비금속 개재물인 것은 ?
가. 재열균열 |  |  |  | 나. 루트균열 (Root crack)
다. 라멜라레어 (Lamellar rear) |  |  |  | 라. 라미네이션균열 (Lamination crack)
46. 용접부의 시험에서 확산성 수소량을 측정하는 방법은 ?
가. 기름 치환법 |  |  |  | 나. 글리세린 치환법
다. 수분 치환법 |  |  |  | 라. 충격 치환법
47. 필릿 용접 이음부의 강도를 계산할 때 기준으로 삼아야 하는 것은 ?
가. 루트 간격 |  | 나. 각장 길이 |  | 다. 목의 두께 |  | 라. 용입 깊이
48. 각변형(角變形)이 가장 적게 일어나는 용접 홈의 형태는 ?
가. V 형 |  | 나. X 형 |  | 다. J 형 |  | 라. I 형
49. 용접봉의 용융 속도는 무엇으로 나타내는가 ?
가. 단위 시간당 용융되는 용접봉의 길이 또는 무게
나. 단위 시간당 용착된 용착 금속의 량
다. 단위 시간당 소비되는 용접기의 전력량
라. 단위 시간당 이동하는 용접선의 길이
50. 용접부의 잔류응력 제거 방법에 해당되지 않는 것은 ?
가. 노내 풀림 |  | 나. 국부 풀림법 |  | 다. 피닝 |  | 라. 코킹

## 용접일반 및 안전관리
예상 시험문제
C. 용접일반 및 안전관리
1. 가스 용접의 단점 및 장점에 관한 각각의 설명으로 틀린 것은 ?
가. 단점 : 불꽃의 온도가 아크 불꽃에 비하여 낮다
나. 단점 : 폭발의 위험성이 크다
다. 장점 : 산소-아세틸렌 가스 용접은 쉽게 설비할 수 있고 그 설비 비용이 싸다
라. 장점 : 열의 집중성이 좋아서 효율적인 용접을 할 수 있다
2. 불활성 가스 용접법중 TIG 용접의 상품명으로 불리어 지는 것은 ?
가. 에어 코우 매틱 용접법 |  | 나. 헬륨 아크 용접법
다. 필러 아크 용접법 |  | 라. 아르고 노트 용접법
3. 아크 빛으로 인해 혈안이 되고 눈이 부었을 때, 우선 취해야 할 일로 가장 옳은 것은 ?
가. 온수로 씻은 후 휴식을 취한다 |  | 나. 소금물로 씻은 후 작업한다
다. 안약을 넣은 후 작업한다 |  | 라. 냉습포를 눈위에 얹고 안정을 취한다
4. 아크 용접봉의 심선 주위에 피복되어 있는 피복제의 역할 중 옳지 않은 것은 ?
가. 용융금속에 대하여 탈산 작용을 한다
나. 아크의 발생과 아크의 안정을 좋게한다
다. 슬랙을 만들어 용착금속의 급냉을 방지한다
라. 스패터링을 많게 한다
5. 서브머지드 아크 용접의 용접 헤드에 속하지 않은 것은 ?
가. 심선 송급장치 | 나. 전압 제어상자 | 다. 용접레일 | 라. 콘택트 조오
6. 용접 작업시 안전 수칙으로 옳지 않은 것은 ?
가. 우천시에는 옥외 작업을 하지 않는다
나. 용접 작업 전에 소화기 및 소화수를 준비한다
다. 용접 작업시 보호 장비를 갖추고 작업한다
라. 수도관 및 가스관 등을 접지로 한다
7. 탄산가스 아크 용접장비 중 필요치 않은 것은 ?
가. 용접전원 |  | 나. 심선공급장치
다. 산소병 |  | 라. 제어 조정기(Control box)
8. 가스절단 되기 위한 조건 중에서 적당치 못한 것은 ?
가. 모재가 산화 연소하는 온도는 그 금속의 용융점보다 높을 것
나. 생성된 금속 산화물의 용융온도는 모재의 용융 온도보다 낮을 것
다. 생성된 금속 산화물은 유동성이 좋을 것
라. 금속의 화합물 중에 연소되지 않는 물질이 적을 것
9. 용접에서 홀더 및 어스의 접속이 불량할 때 생기는 현상 중 올바르지 못한 것은 ?
가. 전력의 손실이 많아진다 |  | 나. 전격을 일으키기 쉽다
다. 용접전류가 많게 된다 |  | 라. 아크가 불안정하게 된다
10. 직류 아크용접기의 특성에 관한 설명 중 틀린 것은 ?
가. 아크가 안정되어 있다
나. 얇은판, 비철금속 등의 용접시에는 주로 정극성을 이용한다
다. 아크 블로우가 발생한다
라. 보수관리등 손질을 자주해야 한다
11. 브레이징(Brazing)은 저온 용가재를 사용하여 모재를 녹이지 않고 용가재만 녹여
용접을 행하는 방식인데, 섭시 몇도 이상에서 이행하는 방식인가 ?
가. 350℃ | 나. 400℃ | 다. 450℃ | 라. 600℃
12. 아크 용접봉의 피복 배합제 중 가스 발생제는 ?
가. 붕사 | 나. 형석 | 다. 톱밥 | 라. 구리
13. 중유 탱크의 보수 용접시 안전상 가장 중요한 것은 ?
가. 될수 있는 한 적은 인원수로 작업한다 |  | 나. 감시원을 배치한다
다. 환기가 잘되는 곳에서 한다 |  | 라. 용접전에 탱크를 증기 등으로 세척한다
14. 경납용으로 쓰이지 않는 용제는 ?
가. 염화아연(ZnCl2) |  | 나. 붕사(Na2B4O7.10H2O)
다. 빙정석(3NaF.AlF3) |  | 라. 산화제일동(Cu2O)
15. 다음 중 아크 에어 가우징 작업시 알맞은 압축공기의 압력은 ?
가. 1 ~ 2 kgf/㎠ | 나. 3 ~ 4 kgf/㎠ | 다. 6 ~ 7 kgf/㎠ | 라. 10 ~ 15 kgf/㎠
16. 아크 전류가 180(A), 아크 전압이 30(V), 용접속도가 (㎝/min)인 경우,
용접의 단위 길이 1㎝당 발생하는 용접 입열은 ?
가. 27,000 J/㎝ | 나. 28,500 J/㎝ | 다. 31,500 J/㎝ | 라. 32,000 J/㎝
17. 아크 용접기에 핫 스타트(Hot start) 장치를 사용하므로써 얻어지는 장점에 해당되지
않은 것은 ?
가. 아크 발생이 쉽다 |  | 나. 기공 발생을 방지한다
다. 비드 이음부를 개선한다 |  | 라. 크레이트 처리가 용이하다
18. 상품명이 유니온 멜트(Union melt) 용접이라고도 하는 것은 ?
가. 플래시 버트 용접 |  | 나. 서브머지드 아크 용접
다. 엘렉트로 슬래그 용접 |  | 라. 고주파유도 용접
19. 저항 점용접의 3대 요소가 아닌 것은 ?
가. 용접전류 | 나. 통전시간 | 다. 전극의 가압력 | 라. 전극의 구조
20. 피복 배합제의 성질 중 특히 슬랙화를 목적으로 한 성분이 아닌 것은 ?
가. 마그네슘(Mg) |  | 나. 붕사(Na2B4O7)
다. 탄산칼슘(K2CO3) |  | 라. 고토(MgO)
21. 연강용 피복아크 용접봉에서 피복제의 편심율은 몇 % 이내 이어야 하는가 ?
가. 10% | 나. 15% | 다. 30% | 라. 3%
22. 아크 용접시 작업자에게 가장 위험한 부분은 ?
가. 배전반 | 나. 홀더 노출부 | 다. 용접기 | 라. 케이블
23. 정격 전류 300A, 정격 사용률 40%인, 아크 용접기로 실제로 150A의 전류로서
용접한다고 할때 허용 사용률은 얼마인가 ?
가. 130% | 나. 140% | 다. 150% | 라. 160%
24. 심(Seam) 용접법에서 전류를 통하는 방법이 아닌 것은 ?
가. 심(Seam) 통전법 |  | 나. 띔(Intermittent) 통전법
다. 맥동(Pulsation) 통전법 |  | 라. 연속(Contunuous) 통전법
25. 항해, 항공의 보안시설 또는 위험의 표시 사항에 해당되는 KS 규격 안전 색채는 ?
가. 파랑 | 나. 빨강 | 다. 노랑 | 라. 주황
26. 맞대기 저항용접에 해당하는 것은 ?
가. 스폿 용접 | 나. 심 용접 | 다. 프로젝션 용접 | 라. 업셋 용접
27. 가스 용접봉 표시 방법 중 GA 43-￠5 에서 GA가 뜻하는 것은 ?
가. 용접봉의 종류 | 나. 인장강도 | 다. 지름 | 라. 경도
28. 가스 절단에 관한 설명으로 옳지 않은 것은 ?
가. 절단 속도가 일정할 때에는 산소 소비량을 증가시키면 드랙(Drag)은 길어진다
나. 다이버전트 노즐(Dievergent nozzle)은 가스절단할 때 고속 분출을 얻는 데 적합하다
다. 절단속도는 절단 산소의 압력이 높고 산소 소비량이 많을수록
거의 비례적으로 증가한다
라. 가스절단은 강의 절단에 널리 이용된다
29. 서브머지드 아크 용접에서 용접기를 전류 용량으로 구별 할 때, 최대 전류에 해당되지
않는 것은 ?
가. 600A | 나. 900A | 다. 2,000A | 라. 4,000A
30. 아크피복 배합제의 성질을 설명한 것 중 잘못된 것은 ?
가. 탄산나트륨(Na2CO3)은 아크 안정 및 슬랙화 한다
나. 탄산칼슘(K2CO3)은 탈산제이다
다. 빙정석(Na3AlF6)은 슬랙화 한다
라. 니켈, 니크롬선, 구리는 합금제이다
31. 기밀을 필요로 하는 용기 및 긴 파이프 제작 등의 연속적인 용접 작업에 주로 사용되는
전기 용접은 ?
가. 스폿(Spot) 용접 |  | 나. 심(Seam) 용접
다. 업셋 버트(Upset butt) 용접 |  | 라. 플래시 버트(Flash butt) 용접
32. 아크 절단법에 해당되는 것은 ?
가. 금속분말 절단 |  | 나. 플라즈마 제트 절단
다. 수중 절단 |  | 라. 산소창 절단
33. 전류의 저항 발열을 이용한 용접법은 ?
가. 일랙트로 슬래그 용접 |  | 나. 잠호 용접
다. 초음파 용접 |  | 라. 폭발 용접
34. 피복 아크 용접봉 기호와 피복제 계통을 각각 연결한 것중 틀린 것은 ?
가. E 4324 - 라임계 티타니아계 |  | 나. E 4301 - 일미나이트계
다. E 4327 - 철분 산화철계 |  | 라. E 4313 - 고산화 티탄계
35. 용접기의 1차선에 비하여 2차선이 굵은 도선을 사용하는 이유는 ?
가. 2차 전압이 1차 전압보다 높기 때문이다
나. 2차선의 방열을 좋게하기 위함이다
다. 2차 전루가 1차 전류보다 높기 때문이다
라. 전선의 유연성을 좋게하기 때문이다
36. 아크 용접에서 피복 배합제 중 탈산제에 해당되는 것은 ?
가. 산성 백토 | 나.규산 나트륨 | 다. 산화 티탄 | 라. 페로 망간
37. 불활성 가스 텅스텐 (TIG) 아크 용접으로서 스테인리스(Stainless) 강을 용접할 때
적합한 전원은 ?
가. 교류 (AC) |  | 나. 고주파 교류 (ACHF)
다. 직류 역극성 (DCRP) |  | 라. 직류 정극성 (DCSP)
38. 용접이나 절단에 사용되는 연료 가스가 할 성질 중 틀린 것은 ?
가. 불꽃의 온도가 높을 것 |  | 나. 연소 속도가 느릴 것
다. 발열량이 클 것 |  | 라. 용융금속과 화학반응을 일으키지 않을 것
39. 가스 용접시 중독의 재해를 예방하기 위한 방법으로 가장 적당한 것은 ?
가. 역류 방지에 힘쓴다 |  | 나. 환기를 잘 한다
다. 작업장 외의 청소를 깨끗이 한다 |  | 라. 작업물에 부착된 인화물을 완전히 제거한다
40. 저수소계 용접봉을 원래의 하드보드 박스에서 꺼낸 후 저장하는 방법으로
가장 옳은 것은 ?
가. 재포장하여 저장한다 |  | 나. 공구 창고내에 사이즈별로 저장한다
다. 건조로에 넣어 저장한다 |  | 라. 아무렇게나 저장해도 상관없다
41. 시판되고 있는 서브머지드 아크 용접용 와이어 코일의 중량에는 다음과 같은
것들이 있다. 시판되지 않는 것은 어느 것인가 ?
가. 12.5 ± 2Kg | 나. 25 ± 3Kg | 다. 75 ± 3Kg | 라. 100 ± 5Kg
42. 서브머지드(Submerged) 아크 용접기에서 용접 와이어에 전류를 공급하는 장치는 ?
가. 송급모터(Feed motor) |  | 나. 송급롤러(Feed roller)
다. 콘텍트 팁(Contact tip) |  | 라. 용제호퍼(Flux hopper)
43. 아크 전류 300A, 무부하 전압 80V, 아크전압 30V인 교류 용접기를 사용할 때
역율은 약 얼마인가 ? (단, 내부 손실은 4Kw이다)
가. 48% | 나. 54% | 다. 62% | 라. 75%
44. Co2 가스 아크 용접법의 특징에 관한 설명으로 틀린 것은 ?
가. 용착 금속의 기계적 성질이 좋다
나. 용입이 얕고, 용융속도가 느리다
다. 가시 아크 이므로 시공이 편리하다
라. 값이 싼 이산화탄소를 사용할 수 있다
45. 가스 용접으로 알루미늄 판을 용접하려고 할 때 선택해야 할 가장 적합한 용재는 ?
가. 붕산 | 나. 붕사 | 다. 염화리튬 | 라. 탄산소다
46. 아크 용접에서 전류가 100A 이하의 작은 범위에서 전류가 증가하면 아크 저항은
감소하므로 아크 전압도 감소한다. 이와 같은 것은 무슨 특성이하 하는가 ?
가. 부특성 | 나. 정전압 특성 | 다. 수하 특성 | 라. 동전류 특성
47. 높은 곳에서 용접 작업을 할 때 안전상 가장 중요한 사항은 ?
가. 가까이 있는 가연물질, 인화성 물질을 제거한다
나. 안전 홀더를 사용하고 주위에 충분한 주의를 기울인다
다. 추락 사고를 방지하기 위해 충분한 넓이의 발판과 안전 벨트를 사용한다
라. 옆에 있는 사람에게 주의를 환기시키며 작업한다
48. 산소병에 새겨진 각인중 내압 시험 압력의 기호는 ?
가. V | 나. W | 다. TP | 라. FP
49. 용접기에서 아크 전류 증대시 아크 전압이 감소되는 특성은 ?
가. 수하 특성 | 나. 정전압 특성 | 다. 저항 특성 | 라. 감소 특성
50. 전기저항 용접시 발생되는 저항열 Q를 올바르게 나타내는 공식은 ?
(단, I : 전류(A), R : 저항(Ω), t : 통전시간(초) 이다)
가. Q = 0.24 I2Rt | 나. Q = 0.24 IR2t | 다. Q = 0.24 I2R2t | 라. Q = 0.24 Irt