## 용접야금
예상 시험문제
A. 용접 야금 분야
1. 마텐자이트계 스테인레스강의 용접에서 예열은 몇도 정도가 적당한가 ?
가. 50 ~ 100℃ | 나. 200 ~ 400℃ | 다. 800 ~ 850℃ | 라. 900 ~ 950℃
2. 용접 금속의 응력제거 풀림 균열에 관여하는 원소가 아닌것은 ?
가. Cr | 나. Mo | 다. Mn | 라. V
3. 일반 연강(C=0.15%)의 아크 용접부에서 경도가 가장 높은 부분은 어느 부위안가 ?
가. 용접비드 중앙부 |  | 나. 용접열영향부의 결정립 조대화 부분
다. 용접열영향부의 결정립 미세화 부분 |  | 라. 용접열영향부의 입상 펄라이트 부분
4. 주어진 금속을 식별하기 위하여 불꽃시험(Spark test)을 하였다.
불꽃의 양이 가장 작고, 불꽃의 길이도 가장 짧은 것은 ?
가. 구조강(structure steel) |  | 나. 회주철(gray cast iron)
다. 스테인레스강(stainless steel) |  | 라. 연강(mile steel)
5. 강의 조직 중 오스테니이트(austenite) 상태에서 급냉하였을 때 나타나는 조직은 ?
가. 펄라이트(pearlite) |  | 나. 솔바이트(sorbite)
다. 마텐사이트(martensite) |  | 라. 페라이트(ferrite)
6. 다음 중 강에서 경도가 가장 큰 조직은 ?
가. 솔바이트(sorbite) |  | 나. 마텐사이트(martensite)
다. 투루사이트(troostite) |  | 라. 펄라이트(pearlite)
7. 용접작업에서 예열의 목적이 아닌 것은 ?
가. 용접부의 냉각속도를 빠르게 한다
나. 용접부의 기계적 성질을 향상 시킨다
다. 용접부의 변형과 잔류응력을 완화 시킨다
라. 용접부의 경화조직의 석출을 방지시킨다
8. 가스용접에서 용제를 사용하지 않아도 좋은 것은 ?
가. 연강 | 나. 주철 | 다. 동 | 라. 알루미늄
9. 용융철에 가장 다량으로 용해하는 가스는 ?
가. 수소 | 나. 산소 | 다. 질소 | 라. 탄소
10. 다음 중 열영향부의 냉각속도에 영향을 미치는 용접조건이 아닌 것은 ?
가. 용접전류 | 나. 아크전압 | 다. 용접속도 | 라. 무부하 전압
11. 소성변형에 대한 저항의 크기를 무엇이라 하는가 ?
가. 굽힘강도 | 나. 항복강도 | 다. 충격강도 | 라. 피로강도
12. 담금질에서 다음 냉각제 중 냉각효과가 가장 좋은 것은 ?
가. 물 | 나. 공기 | 다. 기름 | 라. 소금물
13. 강의 용접시 균열방지를 위한 방법이 아닌 것은 ?
가. 입열량을 크게 한다
나. 예열을 한다
다. 후열을 행한다
라. 용접속도는 빠르게 하고 용접전류는 적게한다
14. 아크 용접시 스패트링(spattering)이 생기는 이유가 아닌 것은 ?
가. 용접봉에 수분이 많을때
나. 운봉(용접봉 이동) 각도가 부적당할 때
다. 용접 전류가 과다할 때
라. 짧은 아크 일 때
스패트링(spattering)이란 아크 용접중 용접봉의 용금이 완전히 모재에
융착하지 않고 비산하는 현상을 말한다
15. 용접부 결함 중 은점(fish eye)의 발생 원인은 ?
가. 수소 | 나. 질소 | 다. 산소 | 라. 탄산가스
은점(fish eye)이란 용착 금속의 파단면에 나타나는 은백색을 한
물고기 눈 모양의 결함부를 말한다
16. 다음 결정격자 중 원자의 수가 가장 많은 것은 ?
가. 면심입방격자 |  | 나. 정방격자
다. 체심입방격자 |  | 라. 조밀육방격자
17. 연강봉 피복 아크 용접봉의 심선은 용융금속의 이행을 촉진 시키기 위하여 규소의
양을 적게 한 어떤 종류의 강으로 만드는가 ?
가. 림드강(Rimmed steel) |  | 나. 킬드강(Killed steel)
다. 세미킬드강(Semikilled steel) |  | 라. 고탄소강(High carbon steel)
18. 다음 중 노치취성이 생기기 쉬운 경우가 아닌 것은 ?
가. 온도가 낮을수록 |  | 나. 노치가 클수록
다. 변형속도가 클수록 |  | 라. 온도가 높을수록
19. 다음 중 자기 변태점이 없는 금속은 ?
가. Al(알루미늄) | 나. Fe(철) | 다. Ni(니켈) | 라. Co(코발트)
20. 저용융점 합금이란 어떤 원소보다 용융점이 낮은 것을 말하는가 ?
가. Zn(아연) | 나. Cu(구리) | 다. Sn(주석) | 라. Pb(납)
21. 용접구조용 압연강재 SWS재에는 A. B. C의 구별이 있다 이러한 구별은 강의
어떠한 성질을 기준하는가 ?
가. 인장강도 | 나. 항복강도 | 다. 연신율 | 라. 충격치
22. 유황(S)과 관련성이 가장 큰 것은 ?
가. 청열취성 | 나. 적열취성 | 다. 저온취성 | 라. 뜨임취성
23. 다음의 각종 조직을 설명한 것 중 옳지 않은 것은 ?
가. 페라이트는 극히 연하고 연성이 크며 인장강도가 비교적 낮다
나. 시멘타이트는 대단히 경하고 취약하다
다. 펄라이트는 페라이트에 비하여 훨씬 강하고 경하다
라. 페라이트는 전기 전도도가 높고 상온에서 비자성이다
24. 강의 결정립을 미세화하기 위한 열처리는 ?
가. 어닐링(Annealing) |  | 나. 노멀라이징(Normalizing)
다. 담금질(Quenching) |  | 라. 뜨임(Tempering)
25. 용접금속이 주상조직을 나타내는 경우 다음중 관련이 없는 경우는 ?
가. 충격치가 낮다
나. 방향성을 나타낸다
다. 보통 단층용접의 경우에 나타낸다
라. 강의 주상조직이 소실하는 임계온도는 A3 점보다 20~30℃ 낮다고 추정된다
26. 다음 중 질소가 크게 영향을 미치는 것은 어너 것인가 ?
가. 은점(Fish eye)
나. 비드 밑 터짐(Under-bead cracking)
다. 변형시효(Strain aging)
라. 미세균열(Micro crack)
27. 다음 중 재결정 온도가 상온 이하인 금속은 어느 것인가 ?
가. Al(알루미늄) | 나. Cu(구리) | 다. Pb(납) | 라. Ni(니켈)
28. 금속 현미경에 의한 시편의 조직검사 중 검사 순서가 올바르게 제시된 것은 ?
가. 시료채취 -＞ 검사 -＞ 세척 -＞ 연마 -＞ 검사
나. 시료채취 -＞ 연마 -＞ 부식 -＞ 검사 -＞ 세척
다. 시료채취 -＞ 연마 -＞ 세척 -＞ 부식 -＞ 검사
라. 시료채취 -＞ 검사 -＞ 연마 -＞ 부식 -＞ 세척
29. 다음 중 채심입방 격자가 아닌 것은 ?
가. W(텅스텐) | 나. Mo(몰리브덴) | 다. Al(알루미늄) | 라. Ti(티타늄)
30. A금속과 B금속을 합금하여 A.B 각 금속보다 저융점을 갖는 합금을 만들었다면
이 때 응용된 반응은 무엇인가 ?
가. 공정반응 | 나. 공석반응 | 다. 포정반응 | 라. 포석반응
31. 다음 용접후 나타날 수 있는 용접부의 조직 중 충격인성이 가장 양호한 조직은 ?
가. 마텐자이트
나. 마텐자이트 + 하부베이나이트
다. 상부베이나이트 + 페라이트
라. 페라이트 + 펄라아트
32. 열처리 고장력강의 후열처리 온도에 관한 설명 중 옳은 것은 ?
가. 후열처리는 강도나 인성의 저하를 방지하기 위하여 주로 뜨임(Tempering)온도
이하에서 행한다
나. 후열처리는 강도를 증가시키기 위하여 주로 뜨임(Tempering)온도
이상에서 행한다
다. 후열처리는 인성을 증가시키기 위하여 주로 뜨임(Tempering)온도
이상에서 행한다
라. 후열처리는 온도와 무관하다
33. 용접봉을 선택할 때 가장 필요한 조건은 다음 중 어느 것인가 ?
가. 용접봉의 가격 및 품질
나. 사용하는 모재의 재질에 따라
다. 탄소 함량이 적절한 재질
라. 공급이 충분한 재질
34. 항온 변태에 의한 조작은 C곡선의 코(Noes)보다 높은 온도에서는 펄라이트
조직이 나타나며, 코 밑에서는 항온변태 에서만 나타나는 특수한 조직이 나타난다.
이 조직의 명칭은 ?
가. 솔바이트 | 나. 페라이트 | 다. 트루스타이트 | 라. 베이나이트
35. 2성분계의 평형 상태도에서 액체, 고체의 어느 상태에서도 일부분 밖에 녹지 않은
경우는 ?
가. 공정형 | 나. 포정형 | 다. 편정형 | 라. 전율 고정형
36. 용접시 열사이클에 있어서 냉각속도는 모재의 조직 및 기계적 성질에
큰 영향을 미친다.
다음 중 냉각속도에 영향을 미치는 인자와 가장 관계가 없는 것은 ?
가. 용접입열 | 나. 모재의 두께 | 다. 모재의 초기온도 | 라. 모재의 강도
37. 주철의 5원소에 속하지 않은 것은 ?
가. C(탄소) | 나. Si(규소) | 다. Mn(망간) | 라. W(텅스텐)
38. 다음 냉각방법 중 가장 천천히 냉각 시키는 방법은 ?
가. 공냉 | 나. 노냉 | 다. 유냉 | 라. 수냉
39. Cu 용접시 발생하는 고온균열은 어떤 원소와 가장 관계가 있는가 ?
가. Pb(납) | 나. N(질소) | 다. Sn(주석) | 라. O(산소)
40. Arc 용접에서 용접압력이 3,000 Joune/㎝ 정도로 필요하고 Arc 전압이 30 Volt.
용접전류가 200 Ampere일 때 용접 속도를 얼마로 해야 하는가 ?
가. 2 ㎝/sec | 나. 0.5 ㎝/sec | 다. 18 ㎝/sec | 라. 4.5 ㎝/sec
41. 일반 탄소강에서 탄소 함량의 증가가 기계적 성질에 미치는 영향이 아닌 것은 ?
가. 경도를 높인다 |  | 나. 인장 강도를 높인다
다. 인성을 낮춘다 |  | 라. 용접성을 향상 시킨다
42. 탄화물의 입계 석출로 인하여 입계 부식을 가장 잘 일으키는 스테인리스강은 ?
가.펄라이트계 | 나. 페라이트계 | 다. 마텐자이트계 | 라. 오스테나이트계
43. 물질을 구성하고 있는 원자가 규칙적으로 배열을 이루고 잇는 것을 무엇이 하는가 ?
가. 결정 | 나. 공간 배열 | 다. 면심 입방체 | 라. 체심 입방체
44. 용접부에 수소가 미치는 영향에 대하여 설명한 것 중 틀린 것은 ?
가. 저온 균열원인 |  | 나. 언드 비드 크렉 발생
다. 은점 발생 |  | 라. 슬래그 발생
45. 강의 충격시험시의 천이온도에 대해 가장 올바르게 설명한 것은 ?
가. 재료가 연성 파괴에서 취성 파괴로 변화하는 온도 범위를 말한다
나. 충격 시험한 시편의 평균 온도를 말한다
다. 시험 시편 중 충격치가 가장 크게 나타난 시편의 온도를 말한다
라. 재료의 저온 사용한계 온도이나 각 기계장치 및 재료 규격집에서는
이 온도의 적용을 불허하고 있다
46. 용접 열영향부의 경도 증가에 가장 큰 영향을 미치는 원소는 ?
가. 탄소 © | 나. 규소 (Si) | 다. 망간 (Mn) | 라. 인 (P)
47. 공석강의 항온 변태 중 723℃ 이상에서의 조직은 ?
가. 오스테나이트 | 나. 페라이트 | 다. 세미킬드강 | 라. 베이나이트
48. 용접부의 풀림 처리 효과는 ?
가. 잔류 응력의 감소를 가져온다 |  | 나. 잔류 응력이 증가 된다
다. 조직이 조대화 돤다 |  | 라. 취성화가 증대 된다
49. 스테인리스강은 900 ~ 1,100℃의 고온에서 급냉 할 때의 현미경 조직에 따라서
3 종류로 크게 나눌 수가 있는데, 다음 중 해당 되지 않은 것은 ?
가. 마텐자이트게 스테인리스강 |  | 나. 페라이트계 스테인리스강
다. 오스테나이트계 스테인리스강 |  | 라. 투루스타이트계 스테인리스강
50. 다음 중에서 일반구조용 압연강재를 나타내는 KS 기호는 ?
가. SS400 | 나. SM45C | 다. SWS400 | 라. SPC

## 용접구조설계
예상 시험문제
B. 용접구조 설계 분야
1. 홈 가공을 끝낸 판을 제품으로 제작하기 위하여 조립하는 순서로서 적합하지
않은 것은 ?
가. 수축이 큰 맞대기 이음을 먼저 용접하고 다음에 필릿 용접을 한다
나. 큰구조물에서는 구조물의 중앙에서 끝으로 향하여 용접을 행한다
다. 불필요한 변형 혹은 잔류응력이 남지 않도록 조립 순서를 정한다
라. 조립 및 가접은 용접결과에 영향을 미치지 않는다
2. 잔류응력 경감법 중 용접선의 양측을 가스 불꽃에 의해 약 150mm에 걸쳐
150~200℃로 가열한 후에 즉시 수냉함으로서 용접선 방향의 인장응력을
완화시키는 방법은 ?
가. 국부응력 제거법 |  |  |  | 나. 저온응력 완화법
다. 기계적 응력 완화법 |  |  |  | 라. 노내응력 제거법
3. 용접봉이 짧아 지거나 비드(Bead)가 끊어져서 용접이 중단 되었을 때 그 끝이
오목하게 되는 현상을 무었이라 하는가 ?
가. 스패트(Spatter) |  |  |  | 나. 크레이트(Crater)
다. 피트(Pit) |  |  |  | 라. 오브랩(Over lap)
4. 비파괴검사의 액체침투 탐상검사에 있어서 건성, 수성 비수성이란 말이 나온다.
무엇에 대한 설명인가 ?
가. 침투제 |  | 나. 세척제 |  | 다. 유화제 | 라. 현상제
5. 용접이음의 설계를 할 때 주의하여야할 사항이 아닌 것은 ?
가. 아래보기 용접을 많이 하도록 한다
나. 용접작업에 지장을 주지 않도록 공간을 두어야 한다
다. 맞대기 용접은 될 수 있는대로 피하고 필릿용접을 하도록 한다
라. 충격과 반복하중 그리고 저온과 인장강도 등에 대한 설계를 하도록 한다
6. 용접에서 각변형(角變形)［모재가 용접선에서 각을 이루는 경우의 변형］과
똑같은 의미의 수축변형은 ?
가. 횡굴곡 |  | 나. 종굴곡 |  | 다. 피닝수축 | 라. 좌굴변형
7. 용접에서 잔류응력의 평형조건을 가장 옳게 표현한 것은 ?
가. 그 부위에 작용하는 모든 힘의 합은 "0"이다
나. 그 부위에 작용하는 모든 모우멘트의 합은 "0"이다
다. 그 부위에 작용하는 모든 힘과 모우멘트의 합은 "0"이다
라. 그 부위에 작용하는 모든 힘과 모우멘트의 합은 "1"이다
8. 인장 압축의 반복 하중 30,000Kgf가 작용하고 길이가 500mm인 2개의 강판을 맞대기
용접할 때, 그 강판의 두께을 구하면 ?
(단, 허용응력 σa = 800Kgf/㎠으로 한다)
가. 10mm |  | 나. 7.5mm |  | 다. 5mm | 라. 2.5mm
9. 단면이 가로 7mm, 세로 12mm인 직사각형의 용접부를 인장하여 파단시켰을 때
최대 하중이 3,444Kgf 이였다면 용접부의 인장강도는 몇 Kgf/㎟ 인가 ?
가. 31Kgf/㎟ |  | 나. 35Kgf/㎟ |  | 다. 41Kgf/㎟ | 라. 46Kgf/㎟
10. 용접 후처리에서, 노치인성의 설명으로 옳은것 은 ?
가. 수소량이 적어지면 연성의 저하가 심해지는 성질
나. 용접 전, 굽힘 가공하여 용접부에 균열이 생기는 현상
다. 강이 저온 충격하중 또는 노치의 응력 집중 등에 대하여 견딜 수 있는 성질
라. 강이 고온 충격하중 또는 노치의 응력 분산 등에 의해서 메지게 되는 성질
11. 용접부에서 자주 발생하는 취성파괴의 특징에 해당되지 않는 것은 ?
가. 파단면에 많은 소성변형이 발생한다
나. 파면은 판표면에 대해 일반적으로 수직이다
다. 온도가 낮을 때 잘 발생한다
라. 전파속도가 매우 높다
12. 우측 도면과 같은 용접 기호는 ?
가. |  |  | 나.
다. |  |  | 라.
13. 맞대기 이음의 이음효율은 보통 얼마인가 ?
가. 100% |  | 나. 80% |  | 다. 60% | 라. 40%
14. 비파괴검사(시험) 법이 아닌 것은 ?
가. X선 및 γ선 투과시험 |  |  |  | 나. 초음파 검사
다. 현미경 조직시험 |  |  |  | 라. 음향시험
15. 다음 그림 중 필릿 용접 겹치기 이음은 ?
가. |  |  |  | 나.
다. |  |  |  | 라.
16. 다음 용접과 관련된 설명 중 옳은 것은 ?
가. 용접의 살붙임은 유효 목 두께에 포함된다
나. 원칙적으로 T형 이음은 웨브의 양쪽을 용접한다
다. 용접변형을 억제하면 잔류 응력이 적어진다
라. 용접 잔류응력은 용접부의 취성파괴에 영향을 주지 않는다
17. 인장강도 P, 사용응력 σ, 허용응력 σa 라 할 때, 안전율 공식으로 옳은 것은 ?
가. 안전율 = P/(σ · σa) |  |  |  | 나. 안전율 = P/σa
다. 안전율 = P/(2 · σ) |  |  |  | 라. 안전율 = P/ σ
18. 용접 잔류응력을 경감하는 방법들이다, 옳지 못한 것은 ?
가. 용접 부착물을 적게한다 |  |  |  | 나. 용접 부착물을 많적게한다
다. 깊은 용입(Penetration)을 시킨다 |  |  |  | 라. 반대측변에 용접 부착물을 만든다
19. 복합 와이어(Flux cored wire) 아크용접에서 보호가스로 이산화탄소(Co2)에
아르곤(Ar) 가스를 혼합하여 사용하면 언더컷(Under cut)이 극소화 되고 비드
가장자리를 따라 모재 결합부가 균일한 용융이 일어나는 현상이 증가하는데
이러한 현상을 무엇이라고 하는가 ?
가. 스패트링 작용(Spattering action) |  |  |  | 나. 쉴딩 작용(Shielding action)
다. 웨팅 작용(Wetting action) |  |  |  | 라. 멜팅 작용(Melting action)
20. 맞대기 용접의 홈의 모양이 아닌 것은 ?
가. K 형 |  | 나. V 형 |  | 다. I 형 | 라. B 형
21. 끝이 구면인 특수한 해머로써 용접부를 연속적으로 때려 용접표면상에 소성변형을
주어 인장응력을 완화하는 방법은 ?
가.전진법 |  | 나. 스킵법 |  | 다.후퇴법 | 라. 피닝법
22. KS 규격의 Y형 용접균열 시험방법에서 알 수 없는 것은 ?
가. 측면 균열율 |  | 나. 표면 균열율 |  | 다. 루트 균열율 | 라. 단면 균열율
23. 그림과 같이 판재의 맞대기 이음부와 교차하는 T형 이음부의 알맞은 용접순서는 ?
가. ① → ② → ③ → ④ → ⑤
나. ① → ② → ③ → ⑤ → ④
다. ② → ① → ③ → ④ → ⑤
라. ② → ① → ③ → ⑤ → ④
24. 다음 그림과 같이 일시적인 보조판을 붙이든지 하여 변형을 방지하는 용접변형
방지법은 ?
가. 억제법
나. 피닝법
다. 역 변형법
라. 냉각법
25. 다음 그림과 같은 홈의 종류는 무슨형 용접인가 ?
가. U 형 |  | 나. V 형 |  | 다. 양면 J 형 | 라. J 형
26. 다음 그림과 같은 용착시공 방법은 ?
가. 뜀법
나. 캐스케이드법
다. 살붙이법
라. 전진 블록법
27. 지름 20㎜. 길이가 2m인 연강의 환봉을 온도 20℃에서 320℃로 가열하였다면
늘어난 길이는 몇㎜인가 ?
(단, 연강의 선팽창계수 α=11.9 X 10-6㎝/℃/㎝이다)
가. 0.0714㎜ |  | 나. 0.714㎜ |  | 다. 7.14㎜ | 라. 71.4㎜
28. 반복하중을 받는 부재를 맞대기 용접을 하고자 한다 다음 이음 형식 중 가장
적합한 것은 ?
가. |  | 나. |  | 다. | 라.
29. 용접 결함인 오우버-랩(Over-lap)이 생기는 원인은 ?
가. 용접 전류가 너무 많음 |  |  |  | 나. 용접 전류가 너무 적음
다. 모재의 재질 불량 |  |  |  | 라. 용접 분위기 가운데 일산화 탄소의 과잉
30. 용착금속의 인장 또는 굴곡 파단면에 생기며, 은백색 피면을 갖는 결함은 무었인가 ?
가. 기공 |  | 나. 크레이터 |  | 다. 오우버랩 | 라. 은점
31. 용착 금속의 인장강도를 구하는 옳은 공식은 ?
가. 인장강도 = |  | 인장하중 |  | × 100
시편의 단면적
나. 인장강도 = |  | 시편의 단면적 |  | × 100
인장하중
다. 인장강도 = |  | 표점거리 |  | × 100
연신율
라. 인장강도 = |  | 연신율 |  | × 100
표점거리
32. 용접 시공상으로 보아 용접봉 선택 방법의 요건이 아닌 것은 ?
가. 용접자세 |  | 나. 작업성 |  | 다. 경제성 | 라. 작업환경
33. 일반적인 용접후의 처리에 속하는 사항으로 해당되지 않는 것은 ?
가. 용접부의 급냉방지 |  |  |  | 나. 응력제거
다. 변형교정 |  |  |  | 라. 결함의 보수
34. X선 투과시험에서 강 용접부 결함의 분류에서 제3종의 결함에 해당되는 것은 ?
가. 기공 및 이와 유사한 둥근 결함
나. 가는 슬라그 개입 및 이와 유사한 결함
다. 굵은 슬라그 개입 및 이와 유사한 결함
라. 터짐 및 이와 유사한 결함
35. 다음 시험 중에서 용접성 시험에 해당하는 것은 ?
가. 용접 이음부의 와류시험 |  |  |  | 나. 용접 이음부의 투과시험
다. 용접 이음부의 음향시험 |  |  |  | 라. 용접 이음부의 경도시험
36. 그림과 같은 여러가지 용접 이음 중 반복 하중에 견디는 능력이 가장 우수한 것은 ?
(단, 목두께(양면 용접일 경우 그 합)는 모두 같다)
가. |  | 나. |  | 다. | 라.
37. 수축변형에 영향을 주는 요소 중 그 영향이 제일 적은 것은 ?
가. 용접 입열 |  |  |  | 나. 판의 예열온도
다. 용접봉의 재질 |  |  |  | 라. 판두께와 이음형상
38. 다음 그림에서 필렛 용접의 실제 목두께(Actual throat)를 나타내는 것은 ?
가. (1) | 나. (2) | 다. (3) | 라. (4)
39. 용접에서 사용되는 피닝이란 어떤 작업인가 ?
가. 다듬질 작업이다 |  |  |  | 나. 잔류응력을 제거하는 방법이다
다. 슬래그를 제거하는 방법이다 |  |  |  | 라. 모양을 수정하는 작업이다
40. 용접 흠에 관한 다음 사항 중 틀린 것은 ?
가. I형 흠은 수동 용접에서 강판 두께가 6mm 이하에만 사용 된다
나. V형 홈은 판의 양쪽 용접에 의해 용입을 얻기 위해 사용 된다
다. H형 홈은 두꺼운 판의 용접에 적합하다
라. X형 홈은 V형 보다 두꺼운 판의 용접에 사용한다
41. 단면이 가로 7mm, 세로 12mm인 직사각형의 용접부를 인장하여 파단 시켰을 때
최대 하중이 3,444kgf 이었다면 용접부의 인장강도는 kgf /㎟ 인가 ?
가. 31 |  | 나. 35 |  | 다. 41 | 라. 46
42. 필릿 용접의 이음강도를 계산할 때, 각장이 10mm라면 목두께는 ?
가. 약 3mm |  | 나. 약 7mm |  | 다. 약 11m | 라. 약 15mm
43. 용접부의 시험 및 검사법의 분류에서 전기, 자기 특성 시험은 무슨 시험에 속하는가 ?
가. 기계적 시험 |  | 나. 물리적 시험 |  | 다. 야금학적 시험 | 라. 용접성 시험
44. 일반 구조용 압연강재의 응력 제거 방법 중 노내의 국부 풀림 (Annealing) 유지 온도는 ?
(단. 유지 시간은 판두께 25mm에 대하여 1(h)이다)
가. 350 ± 25℃ |  | 나. 550 ± 25℃ |  | 다. 625 ± 25℃ | 라. 725 ± 25℃
45. 가용접에 대한 설명으로 잘못된 것은 ?
가. 가용접은 2층 용접을 말한다
나. 본 용접봉보다 가는 용접봉을 사용한다
다. 루트 간격을 소정의 치수가 되도록 유의한다
라. 본 용접과 비등한 기량을 가진 용접공이 작업한다
46. 용접물을 용접하기 쉬운 상태로 위치를 자유자재로 변경하기 위해 만든 지그는 ?
가. 스트롱 백 (Strong back) |  |  |  | 나. 워크 픽스쳐 (Work fixture)
다. 포지셔너 (Positioner) |  |  |  | 라. 크램핑 지그 (Clamping jig)
47. 접합하는 부재 한쪽에 둥근 구멍을 뚫고 다른 쪽 부재와 겹쳐서 구멍을 완전히
용접하는 것을 무엇이라고 하는가 ?
가. 심 용접 (Seam weld) |  |  |  | 나. 플러그 용접 (Plug weld)
다. 가용접 (Tack weld) |  |  |  | 라. 플레이 용접 (Flare weld)
48. 서브머지드 아크용접에서 와이어 돌출 길이는 와이어 지름의 몇 배 전후가 적당한가 ?
가. 2배 |  | 나. 4배 |  | 다. 6배 | 라. 8배
49. 엔드 텝 (End tab)의 설명 중 틀린 것은 ?
가. 모재를 구속 시킨다
나. 엔드 텝 (End tab)은 모재와 다른 재질을 사용해야 한다
다. 용접이 불량하게 되는 것을 방지한다
라. 용접 끝단부에서의 자기 쏠림 방지 등에도 효과가 있다
50. 용접 이음 설계에 관한 설명 중 옳지 않는 것은 ?
가. 이음부의 홈 모양은 응력 및 변형을 억제하기 위하여 될 수 있는 한 용착량이 적게
할 수 있는 모양을 선택해야 한다
나. 용접 이음의 형식과 응력 집중의 관계를 항상 고려하여 될 수 있는 한 이음을
대칭으로 하여야 한다
다. 용접물의 중립축을 생각하고, 그 중립축에 대하여 용접으로 인한 수축 모멘트의
합이 1이 되게 한다
라. 국부적으로 열이 집중하는 것을 방지하고 재질의 변화를 적게 한다

## 용접일반 및 안전관리
예상 시험문제
C. 용접일반 및 안전관리
1. 가스 용접에서 좌진(전진)법과 우진(후진)법을 비교 설명 할 때, 좌진(전진)법의
설명으로 옳은 것은 ?
가. 용접 속도가 느리다 |  |  | 나. 용접 변형이 작다
다. 용접 금속의 냉각은 서냉이다 |  |  | 라. 용접 금속의 조직이 미세하다
2. 심(Seam)용접법에서 전류를 통하는 방법이 아닌 것은 ?
가. 심(Seam) 통전법 |  |  | 나. 띔(Intermittent) 통전법
다. 맥동(Pulsation) 통전법 |  |  | 라. 연속(Continuous) 통전법
3. 입열량이 가장 큰 용접 방법은 ?
가. 산소-아세틸렌 가스 용접 |  |  | 나. 서브머지드 아크 용접
다. TIG 용접 |  |  | 라. Co2 MAG 용접
4. 직류 아크 용접기의 특성에 관한 설명 중 틀린 것은 ?
가. 아크가 안정되어 있다
나. 얇은판, 비철금속 등의 용접시에는 주로 정극성을 이용한다
다. 아크 블로우가 발생 한다
라. 보수관리등 손질을 자주해야 한다
5. 보기와 같은 아크 용접봉이 있다. 용접봉의 지름은 얼마인가 ?
(보기 : E4316-AC-5-400)
가. 5mm |  | 나. 4mm | 다. 3mm |  | 라. 6mm
6. 용접분류 방법 중 아크 용접에 해당하는 것은 ?
가. 프로젝션 용접 |  | 나. 전자 빔 용접 | 다. 원자 수소 용접 |  | 라. 테르밋 용접
7. 전격 방지를 위한 작업이 아닌 것은 ?
가. 보호구를 완전히 착용한다
나. 직류보다 교류를 많이 쓴다
다. 무부하 전압이 낮은 용접기를 쓴다
라. 절연 상태를 확인한 후 사용한다
8. 순(純)알루미늄을 용접할 때, 가장 부적당한 용접법은 ?
가. 불활성 사스 아크 용접 |  |  | 나. 서브머지드 아크 용접
다. 점 용접 |  |  | 라. 산소-이스틸렌 가스 용접
9. 플라스틱 용접 방법으로서 적당치 않은 방법은 ?
가. 열풍으로 가영하는 방법
나. 고주파에 의해서 가열, 압착하는 방법
다. 마찰열에 의해서 압착하는 방법
라. 교류 전류에 피복아크 용접봉을 이용하는 방법
10. 연강용 피복아크 용접봉으로 용접시 용착금속에 좋은 강인성, 기계적 성질,
내균열성을 주는 것은 ?
가. 일미나이트계 용접봉 |  |  | 나. 고산화 티탄계 용접봉
다. 저수소계 용접봉 |  |  | 라. 고셀룰로즈계 용접봉
11. 아크 용접기의 사용율 공식은 ?
가. 사용율(%) = |  | 아크시간 + 휴지시간 | × 100
아크시간
나. 사용율(%) = |  | 아크시간 | × 100
아크시간 + 휴지시간
다. 사용율(%) = |  | 휴지시간 | × 100
아크시간
라. 사용율(%) = |  | 아크시간 | × 100
휴지시간
12. 아크 용접봉에서 피복제의 작용 중 틀리는 사항은 ?
가. 알칼리성 분위기를 만들어 대기중의 산소의 침입을 방지한다
나. 용접 금속의 탈산 정련 작용을 한다
다. 용융점이 낮고, 적당한 점성의 가벼운 슬래그(Slag)를 만든다
라. 용접 금속에 적당한 합금 원소의 첨가 역할을 한다
13. 용해 아세틸렌에 관한 설명으로 틀린 것은 ?
가. 용기를 옆으로 뉘어서 사용해도 좋다 |  |  | 나. 안전성이 높다
다. 순수하고 건조하다 |  |  | 라. 안전 장치가 필요 없다
14. 압접 중 고상용접의 종류에 해당되는 것은 ?
가. 플래시 용접 |  | 나. 마찰 용접 | 다. 프로젝션 용접 |  | 라. 스폿 용접
15. AW 200의 교류아크 용접기로 조정할 수 있는 2차 전류(A)의 최고값의 범위는 ?
가. 210~240 |  | 나. 300~330 | 다. 270~300 |  | 라. 330~360
16. 탄소전극과 모재간에 아크를 발생시켜 용융한 모재를 압축공기로서 취출하여
파내는 작업은 ?
가. 뉴메틱 치핑 |  | 나. 셧 블라스팅 | 다. 아크 에어가우징 |  | 라. 샌드 블라스팅
17. 아크 용접에서 모재를 양(+)극에 용접봉을 음(-)극에 연결하는 극성은 ?
가. 역극성 |  | 나. 용극성 | 다. 비용극성 |  | 라. 정극성
18. 가스 절단의 예열 불꽃이 너무 약할 때 가장 적절한 현상은 ?
가. 드래그가 감소한다
나. 절단속도가 감소하여 절단이 중단되기 쉽다
다. 역화가 방지 된다
라. 드래그가 감소하여 뒷면까지 관통하기 쉽다
19. 수소가스 분위기에 있는 2개의 텅스텐 전극봉 사이에서 아크를 발생시키는
용접 방법은 ?
가. 전자 빔 용접 |  | 나. 원자수소 용접 | 다. 스텃 용접 |  | 라. 레이저 용접
20. KS 규격 안전색 중 빨강의 용도로서 틀린 것은 ?
가. 금지 표시 |  | 나. 주의 표시 | 다. 방화 표시 |  | 라. 정지 표시
21. 시판되고 있는 서브머지드 아크 용접용 와이어 코일의 중량에는 다음과 같은
것들이 있다. 시판되지 않는 것은 어느 것인가 ?
가. 12.5 ± 2Kg |  | 나. 25 ± 3Kg | 다. 75 ± 3Kg |  | 라. 100 ± 5Kg
22. 서브머지드(Submerged) 아크 용접기에서 용접 와이어에 전류를 공급하는 장치는 ?
가. 송급모터(Feed motor) |  |  | 나. 송급롤러(Feed roller)
다. 콘텍트 팁(Contact tip) |  |  | 라. 용제호퍼(Flux hopper)
23. 아크 전류 300A, 무부하 전압 80V, 아크전압 30V인 교류 용접기를 사용할 때
역율은 약 얼마인가 ? (단, 내부 손실은 4Kw이다)
가. 48% |  | 나. 54% | 다. 62% |  | 라. 75%
24. Co2 가스 아크 용접법의 특징에 관한 설명으로 틀린 것은 ?
가. 용착 금속의 기계적 성질이 좋다
나. 용입이 얕고, 용융속도가 느리다
다. 가시 아크 이므로 시공이 편리하다
라. 값이 싼 이산화탄소를 사용할 수 있다
25. 가스 용접으로 알루미늄 판을 용접하려고 할 때 선택해야 할 가장 적합한 용재는 ?
가. 붕산 |  | 나. 붕사 | 다. 염화리튬 |  | 라. 탄산소다
26. 아크 용접에서 전류가 100A 이하의 작은 범위에서 전류가 증가하면 아크 저항은
감소하므로 아크 전압도 감소한다. 이와 같은 것은 무슨 특성이하 하는가 ?
가. 부특성 |  | 나. 정전압 특성 | 다. 수하 특성 |  | 라. 동전류 특성
27. 높은 곳에서 용접 작업을 할 때 안전상 가장 중요한 사항은 ?
가. 가까이 있는 가연물질, 인화성 물질을 제거한다
나. 안전 홀더를 사용하고 주위에 충분한 주의를 기울인다
다. 추락 사고를 방지하기 위해 충분한 넓이의 발판과 안전 벨트를 사용한다
라. 옆에 있는 사람에게 주의를 환기시키며 작업한다
28. 산소병에 새겨진 각인중 내압 시험 압력의 기호는 ?
가. V |  | 나. W | 다. TP |  | 라. FP
29. 용접기에서 아크 전류 증대시 아크 전압이 감소되는 특성은 ?
가. 수하 특성 |  | 나. 정전압 특성 | 다. 저항 특성 |  | 라. 감소 특성
30. 전기저항 용접시 발생되는 저항열 Q를 올바르게 나타내는 공식은 ?
(단, I : 전류(A), R : 저항(Ω), t : 통전시간(초) 이다)
가. Q = 0.24 I2Rt |  | 나. Q = 0.24 IR2t | 다. Q = 0.24 I2R2t |  | 라. Q = 0.24 Irt
31. 공장에서 헬멧을 사용하는 이유는 ?
가. 작업자의 안전을 위해서 |  |  | 나. 작업자의 정신통일을 위해서
다. 작업자의 사기앙양을 위해서 |  |  | 라. 작업의 통일을 기하기 위해서
32. 업셋(Up-set) 용접과 비슷한 것으로 용접할 2개의 금속 단면을 가볍게 접촉시켜
대전류를 통하여 집중적으로 접촉점을 가열하여 용접면에 강한 압력을 주어
압접하는 것은 ?
가. 가스 용접 |  | 나. 플래시 용접 | 다. 레이저 용접 |  | 라. 스텃 용접
33. 고산화 티탄계 피복 아크 용접봉의 특성으로서 적합하지 않은 사항은 ?
가. 비드의 외관은 고우나, 고온 균열을 일으키기 쉽다
나. 스패터가 많으나 슬래그 제거가 어렵다
다. 아크가 매우 안정하다
라. 용입이 얕으므로 박판 용접에 좋다
34. 용접부에 외부에서 주어지는 열량을 용접 입열이라고 한다. 피복 아크 용접에서
아크가 용접의 길이 1㎝당 발생하는 전기적 에너지 H는 아크전압 E (Volt).
아크 전류 I (Ampere), 용접속도 V (㎝/min)라 할 때. 어떤 관계식으로 주어지는가 ?
가. H = | EI | (J/㎝) | 나. H = | 60EI | (J/㎝)
| 60V |  |  | V
다. H = | 60V | (J/㎝) | 라. H = | V | (J/㎝)
| EI |  |  | 60EI
35. 아크피복 배합제의 성질을 설명한 것 중 잘못된 것은 ?
가. 탄산나트륨(Na2Co3)은 아크 안정 및 슬랙화 한다
나. 탄산칼슘(K2Co3)은 탈산제이다
다. 방정석(Na3AlF6)은 슬랙화 한다
라. 닉켈(Ni), 니크롬선, 구리(Cu)는 합금제이다
36. 초음파 용접법으로 금속을 용접하고자 할 때, 이 용접법에 알맞은 모재의 두께는
일반적으로 어느 정도가 가장 좋은가 ?
가. 0.02 ~ 2mm |  | 나. 2 ~ 5mm | 다. 8 ~ 9mm |  | 라. 10 ~ 20mm
37. 가스 용접에서의 설명 중 옳지 않은 것은 ?
가. 이세틸렌 용기가 발열되어 온도가 상승되면 냉각 시켜야 한다
나. 카바이드는 수소와 칼슘의 화합물이다
다. 아세틸렌은 불순물이 함유되어 있으므로 불유쾌한 냄새가 난다
라. 1개의 안전기로 토치 1개만을 사용해야 한다
38. 전기용접의 구비 조건으로 적당치 못한 것은 ?
가. 단락 되었을 때 흐르는 전류량이 너무 많지 않아야 한다
나. 능률이 좋아야 한다
다. 용접 전류 조정이 용이하여야 한다
라. 개로 전압이 높아야 한다
39. 1차 압력이 35(KVA)의 용접기에서 전원 전압이 200(V)이면 퓨즈의 용량은 몇(A)인가 ?
가. 7,060(A) |  | 나. 235(A) | 다. 165(A) |  | 라. 175(A)
40. 내용적 40리터의 산소용기에 130(Kg/㎠)의 산소가 들어있다.
1시간에 310리터를 사용하는 토치를 쓰고 있을 때,
1:1의 중성 불꽃으로는 몇시간 쓸 수 있는가 ?
가. 22.77 시간 |  | 나. 20.74 시간 | 다. 22.77 시간 |  | 라. 16.77 시간
시간 = (내용적 X 압력)/사용량
41. D급 화재에 해당하는 것은 ?
가. 목재, 종이 등에 의한 화재 |  |  | 나. 유류에 의한 화재
다. 전기 화재 |  |  | 라. 금속 화재
42. 피복 아크 용접에 필요한 특성으로 아크를 안정시키는 데 필요한 특성은 ?
(단. 부하 전류 증가로 단자 전압 저하함)
가. 자기제어 특성 |  | 나. 수하 특성 | 다. 정전압 특성 |  | 라. 회로 특성
43. 모재 표면위에 전극 와이어 보다 앞에 미세한 입상의 용재를 살포 하면서 이
용재속에 용접봉을 연속적으로 공급하여 용접하는 방법은 ?
가. 서브머지드 아크 용접 |  |  | 나. 불활성 가스 아크 용접
다. 탄산가스 아크 용접 |  |  | 라. 플러그 용접
44. 점(Spot)용접의 3대 요소로 옳지 않은 것은 ?
가. 용접 전압 |  | 나. 용접 전류 | 다. 통전 시간 |  | 라. 가압력
45. 가스 용접용 가스가 갖추어야 할 성질에 해당 되지 않은 것은 ?
가. 불꽃의 온도가 높을 것 |  |  | 나. 연소 속도가 빠를 것
다. 발열량이 적을 것 |  |  | 라. 용융금속과 화학 반응을 일으키지 않을 것
46. 아크 절단법이 아닌 것은 ?
가. 금속아크 절단 |  |  | 나.미그아크 절단
다. 플라즈마 제트 절단 |  |  | 라. 서브머지드 아크 절단
47. 용접기의 통전 시간을 6분, 휴지 시간을 4분이라 할 때 이 용접기의 사용율은
몇 %가 되는가 ?
가. 20% |  | 나. 40% | 다. 60% |  | 라. 80%
48. TIG 용접으로 Al을 용접할 때, 가장 적합한 용접 전원은 ?
가. DC SP |  | 나. DC RP | 다. AC HF |  | 라. AC
49. 플라스틱 용접 방법으로서 적당치 않은 방법은 ?
가. 열풍으로 가영하는 방법
나. 고주파에 의해서 가열, 압착하는 방법
다. 마찰열에 의해서 압착하는 방법
라. 교류 전류에 피복아크 용접봉을 이용하는 방법